## Wärmedämmstoffe - Isolants
Anmeldungen für neue Produkte werden jederzeit entgegengenommen. Die Unterlagen sind in Deutsch, Französisch oder Englisch einzureichen. An der nächsten Sitzung der Kontrollstelle (13.3.2018) können nur Anträge behandelt werden, die mit vollständigen Unterlagen bis zum 20.2.2018 eingetroffen sind. Anmeldeformular und weitere Unterlagen unter www.sia.ch/register > Baustoffkennwerte Adresse: Herrn R. Aeberli, SIA KST Wärmedämmstoffe, Sunnetalstr. 13, Postfach 161, 8117 Fällanden; aeberli@ggaweb.ch ODER roland.aeberli@sia.ch
Datenstand / État des dates 2017-12-12
Stoffgruppe Nr. Groupe de matériaux no | ID | Stoffgruppe | Groupe de matériaux | Stoffgruppe, Anwendung | Groupe de matériaux, application | Firmen Nr. | Lieferant, Hersteller / Fournisseur | Rohdichte / Masse volumique | Rohdichte / Masse volumique | Wärme-leitfähigkeit / Conductivité thermique für Produkte nach SIA 279 / pour produits selon SIA 279: lD | Lieferdicke / Épaisseur | spezif. Wärme-kapazität masse-bezogen/ Capacité thermique massique | spezif. Wärme-kapazität masse-bezogen / Capacité thermique massique | Wasserdampf-Diffusions-widerstandszahl gemäss Normen / Facteur de résistance à la vapeur d'eau selon normes // Einzelwerte können abweichen / Valeurs individuelles peuvent varier | Wasserdampf-Diffusions-widerstandszahl gemäss Normen / Facteur de résistance à la vapeur d'eau selon normes // Einzelwerte können abweichen / Valeurs individuelles peuvent varier | EN ISO 10456 Tab. 3.. | EN ISO 10456 Tab. 4.. | SN EN 1745.. | SIA 279:2011 Tab. 1 | Baustoffkennwerte SIA | gültig bis / valable jusqu'au | Bemerkungen | Remarques
[8 empty] | r | r | l | d | cp | cp | m | m
[8 empty] | kg/m3 | kg/m3 | W/mK | mm | Wh/kgK | J/kgK | – | –
[8 empty] | Bereich (informativ) | Rechenwert |  |  |  |  | trocken / sec | feucht / humide | [5 empty] | in Bearbeitung
22 | 22.01 | Steinwolle | Laine de roche | Steinwolle: Platten, Matten, Rollen; nicht überwacht | Laine de roche: panneaux, matelas, rouleaux; non contrôlée |  |  | 15-200 |  | 0.05 |  | 0.29 | 1030 | 1 | 1 |  | X |  | X
22 | 22.03 | Steinwolle | Laine de roche | Steinwolle: lose; nicht überwacht | Laine de roche: en vrac; non contrôlée |  |  | 30-100 |  | 0.05 |  | 0.29 | 1030 | 1 | 1 |  | X |  | X |  |  | an der Verwendungsstelle hergestellte Wärmedämmstoffe | isolation thermique exécutée in situ
22 | 16080006 | Steinwolle | Laine de roche | Flumroc-Bodenplatte | Panneau de sol Flumroc | 2 | Flumroc AG |  | 100 | 0.034 | 15-25 | 0.29 | 1030 | 1 | 1 |  |  |  |  | X | 2018-12-31
22 | 16080007 | Steinwolle | Laine de roche | Flumroc-Bodenplatte | Panneau de sol Flumroc | 2 | Flumroc AG |  | 130 | 0.034 | 30-40 | 0.29 | 1030 | 1 | 1 |  |  |  |  | X | 2018-12-31
22 | 16080012 | Steinwolle | Laine de roche | Flumroc-Dämmplatte DECO | Panneau isolant Flumroc DECO | 2 | Flumroc AG |  | 90 | 0.035 | 60-400 | 0.29 | 1030 | 1 | 1 |  |  |  |  | X | 2018-12-31
22 | 16080013 | Steinwolle | Laine de roche | Flumroc-Dämmplatte 3 | Panneau isolant Flumroc 3 | 2 | Flumroc AG |  | 60 | 0.033 | 10-220 | 0.29 | 1030 | 1 | 1 |  |  |  |  | X | 2018-12-31
22 | 16080014 | Steinwolle | Laine de roche | Flumroc-Dämmplatte 341 | Panneau isolant Flumroc 341 | 2 | Flumroc AG |  | 150 | 0.04 | 10-220 | 0.29 | 1030 | 1 | 1 |  |  |  |  | X | 2018-12-31
22 | 16080015 | Steinwolle | Laine de roche | Flumroc-Dämmplatte DUO / DUO C / DUO D20 | Panneau isolant Flumroc DUO / DUO C / DUO D20 | 2 | Flumroc AG |  | 48 | 0.034 | 50-400 | 0.29 | 1030 | 1 | 1 |  |  |  |  | X | 2018-12-31
22 | 16080016 | Steinwolle | Laine de roche | Flumroc-Dämmplatte ECCO | Panneau isolant Flumroc ECCO | 2 | Flumroc AG |  | 75 | 0.036 | 30-220 | 0.29 | 1030 | 1 | 1 |  |  |  |  | X | 2018-12-31
22 | 16080017 | Steinwolle | Laine de roche | Flumroc-Dämmplatte MEGA | Panneau isolant Flumroc MEGA | 2 | Flumroc AG |  | 160 | 0.045 | 20-400 | 0.29 | 1030 | 1 | 1 |  |  |  |  | X | 2018-12-31
22 | 16080018 | Steinwolle | Laine de roche | Flumroc-Dämmplatte MONO | Panneau isolant Flumroc MONO | 2 | Flumroc AG |  | 65 | 0.033 | 50-400 | 0.29 | 1030 | 1 | 1 |  |  |  |  | X | 2018-12-31
22 | 16080019 | Steinwolle | Laine de roche | Flumroc-Dämmplatte PARA | Panneau isolant Flumroc PARA | 2 | Flumroc AG |  | 90 | 0.035 | 60-400 | 0.29 | 1030 | 1 | 1 |  |  |  |  | X | 2018-12-31
22 | 16080020 | Steinwolle | Laine de roche | Flumroc-Dämmplatte PRIMA | Panneau isolant Flumroc PRIMA | 2 | Flumroc AG |  | 120 | 0.038 | 40-400 | 0.29 | 1030 | 1 | 1 |  |  |  |  | X | 2018-12-31
22 | 16080021 | Steinwolle | Laine de roche | Flumroc-Dämmplatte SIGMA | Panneau isolant Flumroc SIGMA | 2 | Flumroc AG |  | 100 | 0.036 | 60-220 | 0.29 | 1030 | 1 | 1 |  |  |  |  | X | 2018-12-31
22 | 17030021 | Steinwolle | Laine de roche | Flumroc-Dämmplatte 1 | Panneau isolant Flumroc 1 | 2 | Flumroc AG |  | 38 | 0.035 | 30-400 | 0.29 | 1030 | 1 | 1 |  |  |  |  | X | 2019-06-30 | Generation FUTURO | Génération FUTURO
22 | 17030022 | Steinwolle | Laine de roche | Flumroc-Dämmplatte SOLO | Panneau isolant Flumroc SOLO | 2 | Flumroc AG |  | 38 | 0.035 | 100-400 | 0.29 | 1030 | 1 | 1 |  |  |  |  | X | 2019-06-30 | Generation FUTURO | Génération FUTURO
22 | 17030023 | Steinwolle | Laine de roche | Flumroc-Dämmplatte FHW 80 | Panneau isolant Flumroc FHW 80 | 2 | Flumroc AG |  | 80 | 0.034 | 15-220 | 0.29 | 1030 | 1 | 1 |  |  |  |  | X | 2019-06-30
22 | 17030024 | Steinwolle | Laine de roche | Flumroc-Dämmplatte COMPACT PRO | Panneau isolant Flumroc COMPACT PRO | 2 | Flumroc AG |  | 80 | 0.034 | 60-400 | 0.29 | 1030 | 1 | 1 |  |  |  |  | X | 2019-06-30
22 | 17030025 | Steinwolle | Laine de roche | Flumroc-Dämmplatte ESTRA | Panneau isolant Flumroc ESTRA | 2 | Flumroc AG |  | 80 | 0.034 | 76-176 | 0.29 | 1030 | 1 | 1 |  |  |  |  | X | 2019-06-30 | einseitig Spanplatte 16 mm | sur une face panneau aggloméré 16 mm
22 | 17030026 | Steinwolle | Laine de roche | Flumroc-Dämmplatte ROCA | Panneau isolant Flumroc ROCA | 2 | Flumroc AG |  | 80 | 0.035 | 60-400 | 0.29 | 1030 | 1 | 1 |  |  |  |  | X | 2019-06-30
22 | 16020031 | Steinwolle | Laine de roche | Protect BSP 30 | Protect BSP 30 | 149 | Hornbach Baumarkt AG |  | 32 | 0.037 | 60-200 | 0.29 | 1030 | 1 | 1 |  |  |  |  | X | 2018-06-30
22 | 16020032 | Steinwolle | Laine de roche | Protect BSP 50 | Protect BSP 50 | 149 | Hornbach Baumarkt AG |  | 54 | 0.034 | 40-80 | 0.29 | 1030 | 1 | 1 |  |  |  |  | X | 2018-06-30
22 | 16080171 | Steinwolle | Laine de roche | COVERROCK II | COVERROCK II | 134 | HOSPA GmbH |  | 130-110 | 0.035 | 80-200 | 0.29 | 1030 | 1 | 1 |  |  |  |  | X | 2018-12-31 | Putzträgerplatte | panneau à crépir
22 | 16080172 | Steinwolle | Laine de roche | COVERROCK 036 | COVERROCK 036 | 134 | HOSPA GmbH |  | 110-95 | 0.036 | 60-200 | 0.29 | 1030 | 1 | 1 |  |  |  |  | X | 2018-12-31 | Putzträgerplatte | panneau à crépir
22 | 17080131 | Steinwolle | Laine de roche | Sonorock | Sonorock | 134 | HOSPA GmbH |  | 35-28 | 0.039 | 40-240 | 0.29 | 1030 | 1 | 1 |  |  |  |  | X | 2019-12-31 | Trennwandplatte
22 | 17070024 | Steinwolle | Laine de roche | Coverrock 036 | Coverrock 036 | 143 | Deutsche Rockwool GmbH & Co. KG |  | 110-95 | 0.035 | 60-200 | 0.29 | 1030 | 1 | 1 |  |  |  |  | X | 2019-12-31 | Putzträgerplatte | panneau à crépir
22 | 17070027 | Steinwolle | Laine de roche | PT A 036 II | PT A 036 II | 143 | Deutsche Rockwool GmbH & Co. KG |  | 115-110 | 0.036 | 80-200 | 0.29 | 1030 | 1 | 1 |  |  |  |  | X | 2019-12-31 | Putzträgerplatte | panneau à crépir
22 | 17070028 | Steinwolle | Laine de roche | PT A 036 | PT A 036 | 143 | Deutsche Rockwool GmbH & Co. KG |  | 115-110 | 0.036 | 50-200 | 0.29 | 1030 | 1 | 1 |  |  |  |  | X | 2019-12-31 | Putzträgerplatte | panneau à crépir
22 | 17070029 | Steinwolle | Laine de roche | Sonorock | Sonorock | 143 | Deutsche Rockwool GmbH & Co. KG |  | 35-28 | 0.039 | 40-240 | 0.29 | 1030 | 1 | 1 |  |  |  |  | X | 2019-12-31 | Putzträgerplatte | panneau à crépir
22 | 16080161 | Steinwolle | Laine de roche | COVERROCK II | COVERROCK II | 143 | Deutsche Rockwool Mineralwoll GmbH & Co. OHG |  | 130-110 | 0.035 | 80-200 | 0.29 | 1030 | 1 | 1 |  |  |  |  | X | 2018-12-31 | Putzträgerplatte | panneau à crépir
22 | 15100141 | Steinwolle | Laine de roche | SPEEDROCK II | SPEEDROCK II | 143 | Deutsche Rockwool OHG |  | 75 | 0.041 | 40-240 | 0.29 | 1030 | 1 | 1 |  |  |  |  | X | 2017-12-31 | Putzträgerlamelle | panneau à crépir
22 | 15100142 | Steinwolle | Laine de roche | RP-PL | RP-PL | 143 | Deutsche Rockwool OHG |  | 75 | 0.041 | 40-350 | 0.29 | 1030 | 1 | 1 |  |  |  |  | X | 2017-12-31 | Putzträgerlamelle | panneau à crépir
22 | 16070022 | Steinwolle | Laine de roche | ISOPANEL-AT | ISOPANEL-AT | 152 | INSUNDLATION Gmbh |  | 110 | 0.036 | 50-240 | 0.29 | 1030 | 1 | 1 |  |  |  |  | X | 2018-12-31
22 | 17040041 | Steinwolle | Laine de roche | PETRAFAS | PETRAFAS | 152 | INSUNDLATION Gmbh |  | 100 | 0.035 | 50-240 | 0.29 | 1030 | 1 | 1 |  |  |  |  | X | 2019-06-30
22 | 17110161 | Steinwolle | Laine de roche | DDP-X | DDP-X | 164 | Knauf Insulation GmbH |  | 160 | 0.039 | 60-160 | 0.29 | 1030 | 1 | 1 |  |  |  |  | X | 2019-12-31 | Flachdach-Dämmplatte | Panneau d‘isolation pour toiture-terrasse
22 | 17110162 | Steinwolle | Laine de roche | FKD-U RS C2 | FKD-U RS C2 | 164 | Knauf Insulation GmbH |  | 125 | 0.035 | 20-40 | 0.29 | 1030 | 1 | 1 |  |  |  |  | X | 2019-12-31 | Putzträgerplatte | panneau de support
22 | 17110163 | Steinwolle | Laine de roche | KP-035, KP-035/HB | KP-035, KP-035/HB | 164 | Knauf Insulation GmbH |  | 52 | 0.034 | 30-240 | 0.29 | 1030 | 1 | 1 |  |  |  |  | X | 2019-12-31 | Klemmplatte | panneau d’isolation à encastrer
22 | 17110164 | Steinwolle | Laine de roche | quick white | quick white | 164 | Knauf Insulation GmbH |  | 75 | 0.034 | 50-180 | 0.29 | 1030 | 1 | 1 |  |  |  |  | X | 2019-12-31 | Deckendämmplatte | panneau d’isolation pour plafonds
22 | 17110165 | Steinwolle | Laine de roche | SDP-035 | SDP-035 | 164 | Knauf Insulation GmbH |  | 110 | 0.034 | 80-240 | 0.29 | 1030 | 1 | 1 |  |  |  |  | X | 2019-12-31 | Schrägdach-Dämmplatte | panneau d’isolation pour toitures en pente
22 | 17110166 | Steinwolle | Laine de roche | TPD | TPD | 164 | Knauf Insulation GmbH |  | 150 | 0.039 | 20-50 | 0.29 | 1030 | 1 | 1 |  |  |  |  | X | 2019-12-31 | Boden-Dämmplatte | panneau d’isolation pour planchers
22 | 17110167 | Steinwolle | Laine de roche | TPE | TPE | 164 | Knauf Insulation GmbH |  | 130 | 0.034 | 1940-12-01 | 0.29 | 1030 | 1 | 1 |  |  |  |  | X | 2019-12-31 | Trittschall-Dämmplatte | panneau d’isolation contre les bruits d‘impact
22 | 17110168 | Steinwolle | Laine de roche | TPS | TPS | 164 | Knauf Insulation GmbH |  | 115 | 0.034 | 15-50 | 0.29 | 1030 | 1 | 1 |  |  |  |  | X | 2019-12-31 | Trittschall-Dämmplatte | panneau d’isolation contre les bruits d‘impact
22 | 17110169 | Steinwolle | Laine de roche | TW | TW | 164 | Knauf Insulation GmbH |  | 30 | 0.038 | 40-200 | 0.29 | 1030 | 1 | 1 |  |  |  |  | X | 2019-12-31 | Trennwand-Dämmplatte | panneau d’isolation pour cloisons
22 | 17020031 | Steinwolle | Laine de roche | FKD Max C2 | FKD Max C2 | 164 | Knauf Insulation GmbH |  | 105 | 0.034 | 60-300 | 0.29 | 1030 | 1 | 1 |  |  |  |  | X | 2019-06-30 | Putzträgerplatte | panneau de support
22 | 16090141 | Steinwolle | Laine de roche | DDP-RT | DDP-RT | 164 | Knauf Insulation GmbH |  | 125 | 0.036 | 40-100 | 0.29 | 1030 | 1 | 1 |  |  |  |  | X | 2018-12-31 | Flachdach-Dämmplatte | panneau d‘isolation pour toiture-terrasse
22 | 16090142 | Steinwolle | Laine de roche | DPF 40 | DPF 40 | 164 | Knauf Insulation GmbH |  | 42 | 0.036 | 40-100 | 0.29 | 1030 | 1 | 1 |  |  |  |  | X | 2018-12-31 | Feuerschutzplatte | panneau d’isolation ignifuge
22 | 16090143 | Steinwolle | Laine de roche | FKD-S, FKD-S C1, FKD-S C2 | FKD-S, FKD-S C1, FKD-S C2 | 164 | Knauf Insulation GmbH |  | 100 | 0.036 | 40-240 | 0.29 | 1030 | 1 | 1 |  |  |  |  | X | 2018-12-31 | Putzträgerplatte | panneau de support
22 | 16090144 | Steinwolle | Laine de roche | FKD-T C2, FKD-T FB C2 | FKD-T C2, FKD-T FB C2 | 164 | Knauf Insulation GmbH |  | 100 | 0.034 | 100-300 | 0.29 | 1030 | 1 | 1 |  |  |  |  | X | 2018-12-31 | Putzträgerplatte, Putzträgerbrandriegel | panneau de support, coupe-feu
22 | 16090145 | Steinwolle | Laine de roche | FKD-U C2 | FKD-U C2 | 164 | Knauf Insulation GmbH |  | 110 | 0.035 | 40-240 | 0.29 | 1030 | 1 | 1 |  |  |  |  | X | 2018-12-31 | Putzträgerplatte | panneau de support
22 | 16090146 | Steinwolle | Laine de roche | FPS | FPS | 164 | Knauf Insulation GmbH |  | 65 | 0.034 | 30-240 | 0.29 | 1030 | 1 | 1 |  |  |  |  | X | 2018-12-31 | Fassaden-Dämmplatte | panneau d’isolation pour façades
22 | 16090148 | Steinwolle | Laine de roche | KP-036/HB | KP-036/HB | 164 | Knauf Insulation GmbH |  | 42 | 0.036 | 30-200 | 0.29 | 1030 | 1 | 1 |  |  |  |  | X | 2018-12-31 | Klemmplatte | panneau d’isolation à encastrer
22 | 16090151 | Steinwolle | Laine de roche | SKP-035 | SKP-035 | 164 | Knauf Insulation GmbH |  | 52 | 0.035 | 80-160 | 0.29 | 1030 | 1 | 1 |  |  |  |  | X | 2018-12-31 | Stahlkassetten-Dämmplatte
22 | 16090156 | Steinwolle | Laine de roche | DDP2-U | DDP2-U | 164 | Knauf Insulation GmbH |  | 125 | 0.037 | 60-240 | 0.29 | 1030 | 1 | 1 |  |  |  |  | X | 2018-12-31 | Flachdach-Dämmplatte | panneau d‘isolation pour toiture-terrasse
22 | 16110011 | Steinwolle | Laine de roche | basic plus | basic plus | 164 | Knauf Insulation GmbH |  | 100 | 0.034 | 60-160 | 0.29 | 1030 | 1 | 1 |  |  |  |  | X | 2018-12-31
22 | 16080121 | Steinwolle | Laine de roche | PAROC FAS 2, FAS 2cc (LINIO 10, LINIO 10cc) | PAROC FAS 2, FAS 2cc (LINIO 10, LINIO 10cc) | 95 | PAROC GmbH |  | 90-100 | 0.035 | 40-240 | 0.29 | 1030 | 1 | 1 |  |  |  |  | X | 2018-12-31 | Putzträgerplatte | panneau à crépir
22 | 16100141 | Steinwolle | Laine de roche | PAROC UNS 34 | PAROC UNS 34 | 95 | PAROC GmbH |  | 38-40 | 0.035 | 40-200 | 0.29 | 1030 | 1 | 1 |  |  |  |  | X | 2018-12-31 | unkaschiert | sans revêtement
22 | 16100142 | Steinwolle | Laine de roche | PAROC UNS 37 | PAROC UNS 37 | 95 | PAROC GmbH |  | 28-32 | 0.037 | 40-240 | 0.29 | 1030 | 1 | 1 |  |  |  |  | X | 2018-12-31 | unkaschiert | sans revêtement
22 | 16100143 | Steinwolle | Laine de roche | PAROC WAS 35, CGS 1t, CGS 1tt | PAROC WAS 35, CGS 1t, CGS 1tt | 95 | PAROC GmbH |  | 75-90 | 0.034 | 40-200 | 0.29 | 1030 | 1 | 1 |  |  |  |  | X | 2018-12-31 | unkaschiert oder einseitig kaschiert | sans revêtement ou sur une face
22 | 16100144 | Steinwolle | Laine de roche | PAROC WAS 45, WAS 50 | PAROC WAS 45, WAS 50 | 95 | PAROC GmbH |  | 45-60 | 0.035 | 40-200 | 0.29 | 1030 | 1 | 1 |  |  |  |  | X | 2018-12-31 | unkaschiert | sans revêtement
22 | 16100145 | Steinwolle | Laine de roche | PAROC ROS 60, 70 | PAROC ROS 60, 70 | 95 | PAROC GmbH |  | 120-140 | 0.039 | 40-160 | 0.29 | 1030 | 1 | 1 |  |  |  |  | X | 2018-12-31
22 | 16100146 | Steinwolle lose | Laine de roche en vrac | PAROC BLT 5 | PAROC BLT 5 | 95 | PAROC GmbH |  | 35-65 | 0.038 | variabel | [8 empty] | X | 2018-12-31 | Granulat für Einblasverfahren (Dach) | granulat pour soufflage (toiture)
22 | 16100147 | Steinwolle lose | Laine de roche en vrac | PAROC BLT 7 | PAROC BLT 7 | 95 | PAROC GmbH |  | 65-85 | 0.038 | variabel | [8 empty] | X | 2018-12-31 | Granulat für Einblasverfahren | granulat pour soufflage
22 | 16030041 | Steinwolle | Laine de roche | Sillatherm WVP 1-035 | Sillatherm WVP 1-035 | 85 | Saint-Gobain Isover G+H AG |  | 120 | 0.034 | 40-200 | 0.29 | 1030 | 1 | 1 |  |  |  |  | X | 2018-06-30 | für verputzte Aussenwanddämmsysteme | panneau à crépir
22 | 17100031 | Steinwolle | Laine de roche | swissporTETTO ROC | swissporTETTO ROC | 17 | swisspor AG |  | ca. 110 | 0.034 | 40-400 | 0.29 | 1030 | 1 | 1 |  |  |  |  | X | 2019-12-31
22 | 17040054 | Steinwolle | Laine de roche | swissporROC Typ 1 | swissporROC Type 1 | 17 | swisspor AG |  | 30 | 0.036 | 30-240 | 0.29 | 1030 | 1 | 1 |  |  |  |  | X | 2018-12-31
22 | 17040055 | Steinwolle | Laine de roche | swissporROC Typ 3 | swissporROC Type 3 | 17 | swisspor AG |  | 60 | 0.034 | 30-240 | 0.29 | 1030 | 1 | 1 |  |  |  |  | X | 2018-12-31
22 | 16100053 | Steinwolle | Laine de roche | swissporROC Typ 150 | swissporROC Type 150 | 17 | swisspor AG |  | 150 | 0.04 | 60-200 | 0.29 | 1030 | 1 | 1 |  |  |  |  | X | 2018-12-31
22 | 17060011 | Steinwolle | Laine de roche | swissporROC Putzträgerplatte | swissporROC Panneau à crépir | 17 | swisspor AG |  | 105 | 0.034 | 60-300 | 0.29 | 1030 | 1 | 1 |  |  |  |  | X | 2019-06-30
22 | 16100055 | Steinwolle | Laine de roche | swissporROC Bodenplatte TS | swissporROC Panneau de sol TS | 17 | swisspor AG |  | 100 | 0.037 | 15-40 | 0.29 | 1030 | 1 | 1 |  |  |  |  | X | 2018-12-31
22 | 16100056 | Steinwolle | Laine de roche | swissporROC Brandriegel | swissporROC Élément coupe-feu | 17 | swisspor AG |  | 90 | 0.036 | 40-400 | 0.29 | 1030 | 1 | 1 |  |  |  |  | X | 2018-12-31
22 | 16100057 | Steinwolle | Laine de roche | swissporROC Lamellen WVL | swissporROC Lamellen WVL | 17 | swisspor AG |  | 90 | 0.041 | 40-400 | 0.29 | 1030 | 1 | 1 |  |  |  |  | X | 2018-12-31
22 | 16100058 | Steinwolle | Laine de roche | swissporROC Trennwandplatte | swissporROC Panneau de cloison | 17 | swisspor AG |  | 30 | 0.039 | 30-200 | 0.29 | 1030 | 1 | 1 |  |  |  |  | X | 2018-12-31
22 | 15100182 | Steinwolle | Laine de roche | swissporTETTO ROC | swissporTETTO ROC | 17 | swisspor AG |  | 120 | 0.034 | 40-400 | 0.29 | 1030 | 1 | 1 |  |  |  |  | X | 2017-12-31
22 | 16070021 | Steinwolle lose | Laine de roche en vrac | ISOLOOSE | ISOLOOSE | 152 | INSUNDLATION Gmbh |  | 60-70 | 0.039 | variabel | [8 empty] | X | 2018-12-31
22 | 16090157 | Steinwolle lose | Laine de roche en vrac | ProtectFill | ProtectFill | 114 | Knauf Insulation GmbH |  | 60-140 | 0.038 | variabel | [8 empty] | X | 2018-12-31 | Einblasdämmstoff | isolant thermique soufflé in situ
22 | 16050011 | Steinwolle lose | Laine de roche en vrac | steinwool-Mineralwolle-Flocken | steinwool-Mineralwolle-Flocken | 87 | Steinbacher Dämmstoff GmbH |  | 80-120 | 0.04 | 10-400 | [8 empty] | X | 2018-06-30 | lose Steinwolleflocken bzw. Granulat
22 | 16080131 | Steinwolle lose | Laine de roche en vrac | Mineralwolle-Flocken | Mineralwolle-Flocken | 153 | Austroflex Rohr-Isoliersysteme GmbH |  | 60-135 | 0.039 | 10-400 | [8 empty] | X | 2018-12-31 | In-situ-Wärmedämmung für Zweischalenmauerwerk, Installationsschacht, Decken
23 | 23.01 | Glaswolle | Laine de verre | Glaswolle: Platten, Matten, Rollen; nicht überwacht | Laine de verre: panneaux, matelas, rouleaux; non contrôlée |  |  | 10-120 |  | 0.05 |  | 0.2861111 | 1030 | 1 | 1 |  | X |  | X
23 | 23.03 | Glaswolle | Laine de verre | Glaswolle: lose; nicht überwacht | Laine de verre: en vrac; non contrôlée |  |  | 30-100 |  | 0.05 |  |  |  | 1 | 1 |  |  |  | X |  |  | an der Verwendungsstelle hergestellte Wärmedämmstoffe | isolation thermique exécutée in situ
23 | 15110011 | Glaswolle | Laine de verre | climowool DF1, DF1-H, DF1/V, HRF1 | climowool DF1, DF1-H, DF1/V, HRF1 | 54 | Knauf Insulation GmbH |  | 13 | 0.039 | 50-300 | 0.29 | 1030 | 1 | 1 |  |  |  |  | X | 2018-03-31 | unkaschiert und Glasvlies-kaschiert
23 | 15110012 | Glaswolle | Laine de verre | climowool SSP1/V, TW1, TWR1, WKP1, WKP1/V | climowool SSP1/V, TW1, TWR1, WKP1, WKP1/V | 54 | Knauf Insulation GmbH |  | 14-17 | 0.037 | 40-240 | 0.29 | 1030 | 1 | 1 |  |  |  |  | X | 2018-03-31 | unkaschiert und Glasvlies-kaschiert
23 | 15110013 | Glaswolle | Laine de verre | climowool FD1/V, KD1/V, KF1 | climowool FD1/V, KD1/V, KF1 | 54 | Knauf Insulation GmbH |  | 14-17 | 0.037 | 40-240 | 0.29 | 1030 | 1 | 1 |  |  |  |  | X | 2018-03-31 | unkaschiert und Glasvlies-kaschiert
23 | 15110014 | Glaswolle | Laine de verre | climowool TW2, WKP2, WKP2/V | climowool TW2, WKP2, WKP2/V | 54 | Knauf Insulation GmbH |  | 19-22 | 0.034 | 30-300 | 0.29 | 1030 | 1 | 1 |  |  |  |  | X | 2018-03-31 | unkaschiert und Glasvlies-kaschiert
23 | 15110015 | Glaswolle | Laine de verre | climowool KD2/V, KF2, KF2/V, KF2-H | climowool KD2/V, KF2, KF2/V, KF2-H | 54 | Knauf Insulation GmbH |  | 19-22 | 0.034 | 30-300 | 0.29 | 1030 | 1 | 1 |  |  |  |  | X | 2018-03-31 | unkaschiert und Glasvlies-kaschiert
23 | 15110016 | Glaswolle | Laine de verre | climowool DF2, DF2-H, DF2/V, HRF2, FD2/V | climowool DF2, DF2-H, DF2/V, HRF2, FD2/V | 54 | Knauf Insulation GmbH |  | 19-22 | 0.034 | 30-300 | 0.29 | 1030 | 1 | 1 |  |  |  |  | X | 2018-03-31 | unkaschiert und Glasvlies-kaschiert
23 | 15110017 | Glaswolle | Laine de verre | climowool KD3/V, KF3, KF3/V, TFP, TW3, UF3/V, WKP3 | climowool KD3/V, KF3, KF3/V, TFP, TW3, UF3/V, WKP3 | 54 | Knauf Insulation GmbH |  | 30-74 | 0.032 | 15-260 | 0.29 | 1030 | 1 | 1 |  |  |  |  | X | 2018-03-31 | unkaschiert und Glasvlies-kaschiert
23 | 15110018 | Glaswolle | Laine de verre | climowool DF3, DF3-H, DF3/V, EP, FD3/V | climowool DF3, DF3-H, DF3/V, EP, FD3/V | 54 | Knauf Insulation GmbH |  | 30-74 | 0.032 | 15-340 | 0.29 | 1030 | 1 | 1 |  |  |  |  | X | 2018-03-31 | unkaschiert und Glasvlies-kaschiert
23 | 16090234 | Glaswolle | Laine de verre | TI 432 U | TI 432 U | 54 | Knauf Insulation GmbH |  | 32 | 0.032 | 20-260 | 0.29 | 1030 | 1 | 1 |  |  |  |  | X | 2018-12-31 | Glasvlies-kaschiert | revêtu de voile de verre
23 | 16090235 | Glaswolle | Laine de verre | MW 35 | MW 35 | 54 | Knauf Insulation GmbH |  | 20 | 0.035 | 20-370 | 0.29 | 1030 | 1 | 1 |  |  |  |  | X | 2018-12-31 | unkaschiert | sans revêtement
23 | 16090236 | Glaswolle | Laine de verre | TI 132 U | TI 132 U | 54 | Knauf Insulation GmbH |  | 32 | 0.032 | 20-370 | 0.29 | 1030 | 1 | 1 |  |  |  |  | X | 2018-12-31 | Rollen, unkaschiert | rouleaux, sans revêtement
23 | 16090237 | Glaswolle | Laine de verre | TP KD 432, TP 432 B | TP KD 432, TP 432 B | 54 | Knauf Insulation GmbH |  | 32 | 0.032 | 20-260 | 0.29 | 1030 | 1 | 1 |  |  |  |  | X | 2018-12-31 | Platten, Glasvlies-Beschichtung | panneaux, revêtu de voile de verre
23 | 16090238 | Glaswolle | Laine de verre | TP KD 430, TP 120 A | TP KD 430, TP 120 A | 54 | Knauf Insulation GmbH |  | 25 | 0.034 | 20-260 | 0.29 | 1030 | 1 | 1 |  |  |  |  | X | 2018-12-31 | Platten, Glasvlies-Beschichtung oder unkaschiert | panneaux, revêtu de voile de verre ou sans revêtement
23 | 16090239 | Glaswolle | Laine de verre | TI 135 U, Naturoll 035 | TI 135 U, Naturoll 035 | 54 | Knauf Insulation GmbH |  | 20 | 0.035 | 20-370 | 0.29 | 1030 | 1 | 1 |  |  |  |  | X | 2018-12-31 | Rollen, unkaschiert | rouleaux, sans revêtement
23 | 16090240 | Glaswolle | Laine de verre | TI 140 W, TP 115 | TI 140 W, TP 115 | 54 | Knauf Insulation GmbH |  | 15 | 0.037 | 20-370 | 0.29 | 1030 | 1 | 1 |  |  |  |  | X | 2018-12-31 | unkaschiert | sans revêtement
23 | 17080201 | Glaswolle | Laine de verre | SAGLAN (031) ST | SAGLAN (031) ST | 11 | Sager AG |  | 80 | 0.031 | 10-30 | 0.29 | 1030 | 1 | 1 |  |  |  |  | X | 2019-12-31 | Trittschalldämmplatte | panneau bruit d'impact
23 | 16050091 | Glaswolle | Laine de verre | SAGLAN (031) SB 55 / SB 55 K / SA 55 Vs | SAGLAN (031) SB 55 / SB 55 K / SA 55 Vs | 11 | Sager AG |  | 52-55 | 0.031 | 20-200 | 0.29 | 1030 | 1 | 1 |  |  |  |  | X | 2018-06-30 | K = Deckenplatte weisses Glasgewebe, Vs = schwarzes Glasvlies | K = panneau pour plafonds avec toile en tissu de verre blanc, Vs = voile de verre noir
23 | 16050092 | Glaswolle | Laine de verre | SAGLAN (032) SB 40 / SR 40 / SA 40 A / SK 40 Vs | SAGLAN (032) SB 40 / SR 40 / SA 40 A / SK 40 Vs | 11 | Sager AG |  | 38 | 0.032 | 20-300 | 0.29 | 1030 | 1 | 1 |  |  |  |  | X | 2018-06-30 | Akustikdämmplatte; Vs = schwarzes Glasvlies, A Reinalu-gitterarmiert | panneau acoustique; Vs = voile de verre noir, A = grille alu-kraft renforcé
23 | 16050093 | Glaswolle | Laine de verre | SAGLAN (032) SR 30 / SI 30 / SK 32 / SKN 32 | SAGLAN (032) SR 30 / SI 30 / SK 32 / SKN 32 | 11 | Sager AG |  | 30 | 0.032 | 80-240 | 0.29 | 1030 | 1 | 1 |  |  |  |  | X | 2018-06-30 | SKN 32 = Kassettenplatte mit Nut | SKN 32 = panneau pour cassettes avec rainure
23 | 16050094 | Glaswolle | Laine de verre | SAGLAN (032) FA 40 / FA 40 Vg / FA 40 Vs | SAGLAN (032) FA 40 / FA 40 Vg / FA 40 Vs | 11 | Sager AG |  | 38 | 0.032 | 30-260 | 0.29 | 1030 | 1 | 1 |  |  |  |  | X | 2018-06-30 | Fassadendämmplatte durchgehend hydrophobiert; Vg = Sichtseite Glasvlies gelb; Vs = Sichtseite Glasvlies schwarz | panneau façade hydrophobe en permanence; Vg = façe apparente avec voile de verre jaune; Vs = façe apparente avec voile de verre noir
23 | 16050095 | Glaswolle | Laine de verre | SAGLAN (032) FA Light / FA Light Vg / FA Light Vs / SR Light | SAGLAN (032) FA Light / FA Light Vg / FA Light Vs / SR Light | 11 | Sager AG |  | 28-32 | 0.032 | 100-260 | 0.29 | 1030 | 1 | 1 |  |  |  |  | X | 2018-06-30 | Fassadendämmplatte durchgehend hydrophobiert; Vg = Sichtseite Glasvlies gelb; Vs = Sichtseite Glasvlies schwarz | panneau façade hydrophobe en permanence; Vg = façe apparente avec voile de verre jaune; Vs = façe apparente avec voile de verre noir
23 | 16050096 | Glaswolle | Laine de verre | SAGLAN (032) SBR plus Vgl / SBR plus Vgl Sparren | SAGLAN (032) SBR plus Vgl / SBR plus Vgl Sparren | 11 | Sager AG |  | 30 | 0.032 | 80-240 | 0.29 | 1030 | 1 | 1 |  |  |  |  | X | 2018-06-30 | Selbstklemmrolle; Vgl = Sichtseite Glasvlies gelb mit Querstrichmarkierung | feutre chevron; Vgl = voile de verre jaune avec marquage transversal
23 | 16050097 | Glaswolle | Laine de verre | SAGLAN (035) SA 25 / SA 25 Vs / Si 25 / Si 25 A | SAGLAN (035) SA 25 / SA 25 Vs / Si 25 / Si 25 A | 11 | Sager AG |  | 25 | 0.035 | 20-185 | 0.29 | 1030 | 1 | 1 |  |  |  |  | X | 2018-06-30 | Akustikdämmplatte; Vs = schwarzes Glasvlies, A Reinalu-gitterarmiert | panneau acoustique; Vs = voile de verre noir, A = grille alu-kraft renforcé
23 | 16050098 | Glaswolle | Laine de verre | SAGLAN (035) DF70 | SAGLAN (035) DF70 | 11 | Sager AG |  | 70 | 0.035 | 60-160 | 0.29 | 1030 | 1 | 1 |  |  |  |  | X | 2018-06-30 | druckfeste Dämmplatte | panneau résistant à la pression
23 | 16050099 | Glaswolle | Laine de verre | SAGLAN (038) R 300 / (038) 300 | SAGLAN (038) R 300 / (038) 300 | 11 | Sager AG |  | 14 | 0.038 | 80-240 | 0.29 | 1030 | 1 | 1 |  |  |  |  | X | 2018-06-30 | Dämmrolle / Dämmplatte | rouleau / panneau
23 | 17030032 | Glaswolle | Laine de verre | SAGLAN (030) FA 50 Carbolane | SAGLAN (030) FA 50 Carbolane | 11 | Sager AG |  | 45-50 | 0.03 | 30-200 | 0.29 | 1030 | 1 | 1 |  |  |  |  | X | 2019-06-30
23 | 17030033 | Glaswolle | Laine de verre | SAGLAN (032) ST 100 | SAGLAN (032) ST 100 | 11 | Sager AG |  | 90-110 | 0.032 | 10-80 | 0.29 | 1030 | 1 | 1 |  |  |  |  | X | 2019-06-30 | Trittschalldämmplatte | panneau bruit d'impact
23 | 17030034 | Glaswolle | Laine de verre | SAGLAN (035) SR 22 / (035) TC 22 | SAGLAN (035) SR 22 / TC 22 | 11 | Sager AG |  | 18-20 | 0.035 | 30-300 | 0.29 | 1030 | 1 | 1 |  |  |  |  | X | 2019-06-30 | Sparrenplatte | panneau chevron
23 | 17090035 | Glaswolle | Laine de verre | SAGLAN (035) SBR / SBR Sparren | SAGLAN (035) SBR / SBR chevrons | 11 | Sager AG |  | 19-21 | 0.035 | 60-260 | 0.29 | 1030 | 1 | 1 |  |  |  |  | X | 2019-06-30 | Selbstklemmrolle
23 | 17090036 | Glaswolle | Laine de verre | SAGLAN (035) SB 22 | SAGLAN (035) SB 22 | 11 | Sager AG |  | 18-20 | 0.035 | 30-300 | 0.29 | 1030 | 1 | 1 |  |  |  |  | X | 2019-06-30 | Sparrenplatte | panneau chevron
23 | 16080061 | Glaswolle | Laine de verre | THERMO-PLUS / THERMO-PLUS COLOR | THERMO-PLUS / THERMO-PLUS COLOR | 4 | Saint-Gobain Isover AG |  | 49 | 0.031 | 20-200 | 0.29 | 1030 | 1 | 1 |  |  |  |  | X | 2018-12-31 | steife Platten | panneaux rigides
23 | 16080062 | Glaswolle | Laine de verre | ISOVER PBS 50 | ISOVER PBS 50 | 4 | Saint-Gobain Isover AG |  | 49 | 0.031 | 20-200 | 0.29 | 1030 | 1 | 1 |  |  |  |  | X | 2018-12-31 | steife Platten | panneaux rigides
23 | 16080063 | Glaswolle | Laine de verre | ISOVER PB A 031 | ISOVER PB A 031 | 4 | Saint-Gobain Isover AG |  | 49 | 0.031 | 30-120 | 0.29 | 1030 | 1 | 1 |  |  |  |  | X | 2018-12-31 | steife Platten, Schallabsorption | panneaux rigides, absorption phonique
23 | 16080064 | Glaswolle | Laine de verre | ISOVER PB F 032 | ISOVER PB F 032 | 4 | Saint-Gobain Isover AG |  | 35 | 0.032 | 30-260 | 0.29 | 1030 | 1 | 1 |  |  |  |  | X | 2018-12-31 | steife Platten | panneaux rigides
23 | 16080065 | Glaswolle | Laine de verre | ISOVER FM | ISOVER FM | 4 | Saint-Gobain Isover AG |  | 20 | 0.035 | 15-40 | 0.29 | 1030 | 1 | 1 |  |  |  |  | X | 2018-12-31 | Rollen | rouleaux
23 | 16080066 | Glaswolle | Laine de verre | ISOVER PB M 035 | ISOVER PB M 035 | 4 | Saint-Gobain Isover AG |  | 20 | 0.035 | 30-260 | 0.29 | 1030 | 1 | 1 |  |  |  |  | X | 2018-12-31 | halbsteife Platten | panneaux semi-rigides
23 | 16080067 | Glaswolle | Laine de verre | ISOVER PB M KRAFT 035 | ISOVER PB M KRAFT 035 | 4 | Saint-Gobain Isover AG |  | 20 | 0.035 | 100-160 | 0.29 | 1030 | 1 | 1 |  |  |  |  | X | 2018-12-31 | halbsteife Platten | panneaux semi-rigides
23 | 16080068 | Glaswolle | Laine de verre | ISOVER ISOVOX | ISOVER ISOVOX | 4 | Saint-Gobain Isover AG |  | 20 | 0.035 | 45-80 | 0.29 | 1030 | 1 | 1 |  |  |  |  | X | 2018-12-31 | halbsteife Platten, Schalldämmung | panneaux semi-rigides, isolation phonique
23 | 16080069 | Glaswolle | Laine de verre | RIS GREEN | RIS GREEN | 4 | Saint-Gobain Isover AG |  | 20 | 0.035 | 45-80 | 0.29 | 1030 | 1 | 1 |  |  |  |  | X | 2018-12-31 | halbsteife Platten | panneaux semi-rigides
23 | 16080070 | Glaswolle | Laine de verre | ISOVER UNIROLL 035 / UNIROLL 035 PR | ISOVER UNIROLL 035 / UNIROLL 035 PR | 4 | Saint-Gobain Isover AG |  | 20 | 0.035 | 50-260 | 0.29 | 1030 | 1 | 1 |  |  |  |  | X | 2018-12-31 | Rollen | rouleaux
23 | 16080071 | Glaswolle | Laine de verre | ISOVER ISOFIX 035 | ISOVER ISOFIX 035 | 4 | Saint-Gobain Isover AG |  | 20 | 0.035 | 60-260 | 0.29 | 1030 | 1 | 1 |  |  |  |  | X | 2018-12-31 | Rollen | rouleaux
23 | 16080072 | Glaswolle | Laine de verre | ISOVER PB M R 035 | ISOVER PB M R 035 | 4 | Saint-Gobain Isover AG |  | 20 | 0.035 | 30-240 | 0.29 | 1030 | 1 | 1 |  |  |  |  | X | 2018-12-31 | Rollen | rouleaux
23 | 16080073 | Glaswolle | Laine de verre | ISOVER DP-BASWA | ISOVER DP-BASWA | 4 | Saint-Gobain Isover AG |  | 80 | 0.035 | 20-100 | 0.29 | 1030 | 1 | 1 |  |  |  |  | X | 2018-12-31 | steife Platten aus gekreppter Glaswolle | panneaux rigides en laine de verre crêpée
23 | 16080074 | Glaswolle | Laine de verre | ISOVER ISOCALOR | ISOVER ISOCALOR | 4 | Saint-Gobain Isover AG |  | 80 | 0.035 | 22-43 | 0.29 | 1030 | 1 | 1 |  |  |  |  | X | 2018-12-31 | steife Platten aus gekreppter Glaswolle | panneaux rigides en laine de verre crêpée
23 | 16080075 | Glaswolle | Laine de verre | ISOVER PS C | ISOVER PS C | 4 | Saint-Gobain Isover AG |  | 85 | 0.035 | 43 | 0.29 | 1030 | 1 | 1 |  |  |  |  | X | 2018-12-31 | steife Platten aus gekreppter Glaswolle | panneaux rigides en laine de verre crêpée
23 | 16080076 | Glaswolle | Laine de verre | ISOVER ISOTHERM 035 | ISOVER ISOTHERM 035 | 4 | Saint-Gobain Isover AG |  | 67 | 0.035 | 40-240 | 0.29 | 1030 | 1 | 1 |  |  |  |  | X | 2018-12-31 | Platten aus gekreppter Glaswolle mit hoher Druckfestigkeit | panneaux en laine de verre crêpée avec forte résistance à la compression
23 | 16080077 | Glaswolle | Laine de verre | ISOVER LURO 814 | ISOVER LURO 814 | 4 | Saint-Gobain Isover AG |  | 80 | 0.035 | 30-80 | 0.29 | 1030 | 1 | 1 |  |  |  |  | X | 2018-12-31 | Platten aus gekreppter Glaswolle mit hoher Druckfestigkeit | panneaux en laine de verre crêpée avec forte résistance à la compression
23 | 16080078 | Glaswolle | Laine de verre | ISOVER HDF 814 | ISOVER HDF 814 | 4 | Saint-Gobain Isover AG |  | 80 | 0.035 | 30-160 | 0.29 | 1030 | 1 | 1 |  |  |  |  | X | 2018-12-31 | Platten aus gekreppter Glaswolle mit hoher Druckfestigkeit | panneaux en laine de verre crêpée avec forte résistance à la compression
23 | 16080079 | Glaswolle | Laine de verre | RIS GREEN CONFORT | RIS GREEN CONFORT | 4 | Saint-Gobain Isover AG |  | 15 | 0.039 | 45-80 | 0.29 | 1030 | 1 | 1 |  |  |  |  | X | 2018-12-31 | Rollen, Vliesbeschichtung | rouleaux, revêtu d'un voile doux
23 | 16080080 | Glaswolle | Laine de verre | ISOVER ISOVOX R CONFORT | ISOVER ISOVOX R CONFORT | 4 | Saint-Gobain Isover AG |  | 15 | 0.039 | 45-80 | 0.29 | 1030 | 1 | 1 |  |  |  |  | X | 2018-12-31 | Rollen, Vliesbeschichtung | rouleaux, revêtu d'un voile doux
23 | 16080081 | Glaswolle | Laine de verre | ISOVER PS C | ISOVER PS C | 4 | Saint-Gobain Isover AG |  | 80 | 0.033 | 22-32 | 0.29 | 1030 | 1 | 1 |  |  |  |  | X | 2018-12-31 | steife Platten aus gekreppter Glaswolle | panneaux rigides en laine de verre crêpée
23 | 14100293 | Glaswolle | Laine de verre | ISOVER ISORESIST 1000 034 | ISOVER ISORESIST 1000 034 | 4 | Saint-Gobain Isover AG |  | 26 | 0.034 | 30-240 | 0.29 | 1030 | 1 | 1 |  |  |  |  | X | 2017-06-30 | Brandschutz im Holzbau | protection feu dans les constructions à ossature bois
23 | 14100294 | Glaswolle | Laine de verre | ISOVER ISORESIST 1000 034 F | ISOVER ISORESIST 1000 034 F | 4 | Saint-Gobain Isover AG |  | 26 | 0.034 | 60-240 | 0.29 | 1030 | 1 | 1 |  |  |  |  | X | 2017-06-30 | Brandschutz im Holzbau | protection feu dans les constructions à ossature bois
23 | 14100295 | Glaswolle | Laine de verre | ISOVER ISORESIST 1000 036 / 1000 036 PR | ISOVER ISORESIST 1000 036 / 1000 036 PR | 4 | Saint-Gobain Isover AG |  | 20 | 0.036 | 30-240 | 0.29 | 1030 | 1 | 1 |  |  |  |  | X | 2017-06-30 | Rollen, Brandschutz im Holzbau, Schmelzpunkt > 1000°C | rouleau, protection feu dans les constructions à ossature bois, point de fusion > 1000°C
23 | 14100296 | Glaswolle | Laine de verre | ISOVER ISORESIST PIANO PLUS / PIANO PLUS P | ISOVER ISORESIST PIANO PLUS / PIANO PLUS P | 4 | Saint-Gobain Isover AG |  | 20 | 0.036 | 30-240 | 0.29 | 1030 | 1 | 1 |  |  |  |  | X | 2017-06-30 | Rollen, Brandschutz im Holzbau, Schmelzpunkt > 1000°C | rouleau, protection feu dans les constructions à ossature bois, point de fusion > 1000°C
23 | 14100297 | Glaswolle | Laine de verre | ISOVER ISORESIST 1000 039 | ISOVER ISORESIST 1000 039 | 4 | Saint-Gobain Isover AG |  | 16 | 0.039 | 30-240 | 0.29 | 1030 | 1 | 1 |  |  |  |  | X | 2017-06-30 | Rollen, Brandschutz im Trockenbau, Schmelzpunkt > 1000°C | rouleau, protection feu de cloisons sèches, point de fusion > 1000°C
23 | 14100298 | Glaswolle | Laine de verre | ISOVER ISORESIST PIANO | ISOVER ISORESIST PIANO | 4 | Saint-Gobain Isover AG |  | 16 | 0.039 | 30-240 | 0.29 | 1030 | 1 | 1 |  |  |  |  | X | 2017-06-30 | Rollen, Brandschutz im Trockenbau, Schmelzpunkt > 1000°C | rouleau, protection feu de cloisons sèches, point de fusion > 1000°C
23 | 15100071 | Glaswolle | Laine de verre | ISOVER PB M 032 | ISOVER PB M 032 | 4 | Saint-Gobain Isover AG |  | 29 | 0.032 | 30-260 | 0.29 | 1030 | 1 | 1 |  |  |  |  | X | 2017-12-31 | halbsteife Platten | panneaux semi-rigides
23 | 15100072 | Glaswolle | Laine de verre | ISOVER PB M KRAFT 032 | ISOVER PB M KRAFT 032 | 4 | Saint-Gobain Isover AG |  | 29 | 0.032 | 30-260 | 0.29 | 1030 | 1 | 1 |  |  |  |  | X | 2017-12-31 | halbsteife Platten | panneaux semi-rigides
23 | 15100073 | Glaswolle | Laine de verre | ISOVER SPARRENPLATTE 032 PR | ISOVER PANNEAUX CHEVRONS 032 PR | 4 | Saint-Gobain Isover AG |  | 29 | 0.032 | 60-260 | 0.29 | 1030 | 1 | 1 |  |  |  |  | X | 2017-12-31 | halbsteife Platten | panneaux semi-rigides
23 | 15100074 | Glaswolle | Laine de verre | ISOVER CLADIROLL 032 | ISOVER CLADIROLL 032 | 4 | Saint-Gobain Isover AG |  | 29 | 0.032 | 60-260 | 0.29 | 1030 | 1 | 1 |  |  |  |  | X | 2017-12-31 | Rollen, Vliesbeschichtung, mit Markierung | rouleaux, revêtu d'un voile doux, avec marquage
23 | 15100075 | Glaswolle | Laine de verre | ISOVER ISOCONFORT 032 / ISOCONFORT 032 PR | ISOVER ISOCONFORT 032 / ISOCONFORT 032 PR | 4 | Saint-Gobain Isover AG |  | 29 | 0.032 | 40-260 | 0.29 | 1030 | 1 | 1 |  |  |  |  | X | 2017-12-31 | Rollen, Vliesbeschichtung, mit Markierung | rouleaux, revêtu d'un voile doux, avec marquage
23 | 15100076 | Glaswolle | Laine de verre | ISOVER CLADISOL 032 | ISOVER CLADISOL 032 | 4 | Saint-Gobain Isover AG |  | 29 | 0.032 | 80-260 | 0.29 | 1030 | 1 | 1 |  |  |  |  | X | 2017-12-31 | halbsteife Platten, Glasvliesbeschichtung | panneaux semi-rigides, revêtu d'un voile de verre
23 | 15100079 | Glaswolle | Laine de verre | ISOVER PS 81 | ISOVER PS 81 | 4 | Saint-Gobain Isover AG |  | 80 | 0.032 | 12-145 | 0.29 | 1030 | 1 | 1 |  |  |  |  | X | 2017-12-31
23 | 15100080 | Glaswolle | Laine de verre | ISOVER PBS 80 | ISOVER PBS 80 | 4 | Saint-Gobain Isover AG |  | 80 | 0.032 | 12-30 | 0.29 | 1030 | 1 | 1 |  |  |  |  | X | 2017-12-31 | Trittschalldämmplatte | isolant contre le bruit de chocs
23 | 15100081 | Glaswolle | Laine de verre | ISOVER ISOPONTE 032 | ISOVER ISOPONTE 032 | 4 | Saint-Gobain Isover AG |  | 80 | 0.032 | 60-120 | 0.29 | 1030 | 1 | 1 |  |  |  |  | X | 2017-12-31
23 | 15100082 | Glaswolle | Laine de verre | ISOVER ISOLENE P 032 | ISOVER ISOLENE P 032 | 4 | Saint-Gobain Isover AG |  | 60 | 0.032 | 10-40 | 0.29 | 1030 | 1 | 1 |  |  |  |  | X | 2017-12-31 | steife Platten | panneaux rigides
23 | 15100077 | Glaswolle | Laine de verre | ISOVER PHOENIX 032 | ISOVER PHOENIX 032 | 4 | Saint-Gobain Isover AG |  | 29 | 0.032 | 40-260 | 0.29 | 1030 | 1 | 1 |  |  |  |  | X | 2017-12-31 | halbsteife Platten, Glasvliesbeschichtung | panneaux semi-rigides, revêtu d'un voile de verre
23 | 16110021 | Glaswolle | Laine de verre | ISOVER PB F ECO 032 | ISOVER PB F ECO 032 | 4 | Saint-Gobain Isover AG |  | 29 | 0.032 | 40-260 | 0.29 | 1030 | 1 | 1 |  |  |  |  | X | 2017-12-31 | halbsteife Platten, Glasvliesbeschichtung | panneaux semi-rigides, revêtu d'un voile de verre
23 | 15100078 | Glaswolle | Laine de verre | ISOVER PB F EXTRA 032 | ISOVER PB F EXTRA 032 | 4 | Saint-Gobain Isover AG |  | 29 | 0.032 | 40-260 | 0.29 | 1030 | 1 | 1 |  |  |  |  | X | 2017-12-31 | halbsteife Platten, Glasvliesbeschichtung | panneaux semi-rigides, revêtu d'un voile de verre
23 | 16030011 | Glaswolle | Laine de verre | ISOVER PB F 030 / PB F MARMOR 030 | ISOVER PB F 030 / PB F MARMOR 030 | 4 | Saint-Gobain Isover AG |  | 38 | 0.03 | 40-220 | 0.29 | 1030 | 1 | 1 |  |  |  |  | X | 2017-12-31 | steife Platten | panneaux rigides
23 | 16040011 | Glaswolle | Laine de verre | ISOVER ISOCOMPACT 035 | ISOVER ISOCOMPACT 035 | 4 | Saint-Gobain Isover AG |  | 80 | 0.035 | 40-60 | 0.29 | 1030 | 1 | 1 |  |  |  |  | X | 2018-06-30 | Platten für verputzte Aussenwärmedämmung | panneaux pour isolation extérieure crépie
23 | 16030042 | Glaswolle | Laine de verre | ULTIMATE U HFU-040 | ULTIMATE U HFU-040 | 85 | Saint-Gobain Isover G+H AG |  | 14 | 0.039 | 30-260 | 0.29 | 1030 | 1 | 1 |  |  |  |  | X | 2018-06-30
23 | 16030043 | Glaswolle | Laine de verre | ULTIMATE U Holzbaufilz-040 | ULTIMATE U Holzbaufilz-040 | 85 | Saint-Gobain Isover G+H AG |  | 16 | 0.039 | 40-260 | 0.29 | 1030 | 1 | 1 |  |  |  |  | X | 2018-06-30
23 | 16030044 | Glaswolle | Laine de verre | ULTIMATE U Holzbaufilz-035 | ULTIMATE U Holzbaufilz-035 | 85 | Saint-Gobain Isover G+H AG |  | 24 | 0.034 | 40-260 | 0.29 | 1030 | 1 | 1 |  |  |  |  | X | 2018-06-30
23 | 16080141 | Glaswolle | Laine de verre | Kontur FSP 1-032 | Kontur FSP 1-032 | 85 | Saint-Gobain Isover G+H AG |  | 30 | 0.032 | 40-200 | 0.29 | 1030 | 1 | 1 |  |  |  |  | X | 2018-12-31 | Fassaden-Dämmplatte, einseitig Glasvlies
23 | 16080142 | Glaswolle | Laine de verre | Metac WF-032 | Metac WF-032 | 85 | Saint-Gobain Isover G+H AG |  | 30 | 0.032 | 40-200 | 0.29 | 1030 | 1 | 1 |  |  |  |  | X | 2018-12-31 | Wandkassetten-Dämmfilz, einseitig fadenverstärktes Glasvlies
23 | 17080261 | Glaswolle | Laine de verre | Metac UF-032 | Metac UF-032 | 85 | Saint-Gobain Isover G+H AG |  | 30 | 0.032 | 60-200 | 0.29 | 1030 | 1 | 1 |  |  |  |  | X | 2019-12-31 | Universal-Filz, einseitig fadenverstärktes Glasvlies | feutre universel
23 | 17080262 | Glaswolle | Laine de verre | Metac UF-035 | Metac UF-035 | 85 | Saint-Gobain Isover G+H AG |  | 20 | 0.035 | 40-240 | 0.29 | 1030 | 1 | 1 |  |  |  |  | X | 2019-12-31 | Universal-Filz | feutre universel
23 | 17080263 | Glaswolle | Laine de verre | Metac UF-040 | Metac UF-040 | 85 | Saint-Gobain Isover G+H AG |  | 14 | 0.039 | 40-240 | 0.29 | 1030 | 1 | 1 |  |  |  |  | X | 2019-12-31 | Universal-Filz | feutre universel
23 | 17080264 | Glaswolle | Laine de verre | Integra ZKF 1-035 | Integra ZKF 1-035 | 85 | Saint-Gobain Isover G+H AG |  | 20 | 0.035 | 80-260 | 0.29 | 1030 | 1 | 1 |  |  |  |  | X | 2019-12-31 | Zwischensparren-Klemmfilz
23 | 17080265 | Glaswolle | Laine de verre | Integra ZKF 1-040 | Integra ZKF 1-040 | 85 | Saint-Gobain Isover G+H AG |  | 14 | 0.039 | 80-240 | 0.29 | 1030 | 1 | 1 |  |  |  |  | X | 2019-12-31 | Zwischensparren-Klemmfilz
23 | 17080266 | Glaswolle | Laine de verre | Akustic EP 1 | Akustic EP 1 | 85 | Saint-Gobain Isover G+H AG |  | 60-80 | 0.032 | 15-40 | 0.29 | 1030 | 1 | 1 |  |  |  |  | X | 2019-12-31 | Trittschalldämmung | panneau bruit d'impact
23 | 16080051 | Glaswolle | Laine de verre | TWP 1, TWP 1 HOME, Pure 40 PN Trennwandplatte | TWP 1, TWP 1 HOME, Pure 40 PN Trennwandplatte | 52 | URSA Deutschland GmbH |  | 12-20 | 0.038 | 30-260 | 0.29 | 1030 | 1 | 1 |  |  |  |  | X | 2018-12-31
23 | 16080052 | Glaswolle | Laine de verre | URSA FDP 4, FDP 4/Vs, DF 32h, DF 32h/V, DGF 32/R, HRF 32, DFH 32, FKR 32, KDR 32/V, SF 31, USF 31, HRF 31, FDP 32/Vs, FDP-L 32/Vs | URSA FDP 4, FDP 4/Vs, DF 32h, DF 32h/V, DGF 32/R, HRF 32, DFH 32, FKR 32, KDR 32/V, SF 31, USF 31, HRF 31, FDP 32/Vs, FDP-L 32/Vs | 52 | URSA Deutschland GmbH |  | 30-55 | 0.031 | 20-260 | 0.29 | 1030 | 1 | 1 |  |  |  |  | X | 2018-12-31
23 | 16080053 | Glaswolle | Laine de verre | URSA SF 32, SF 32 PLUS, USF 32 PLUS, TWP 32, TWP 32/V, AKP 32, AKP 32/V | URSA SF 32, SF 32 PLUS, USF 32 PLUS, TWP 32, TWP 32/V, AKP 32, AKP 32/V | 52 | URSA Deutschland GmbH |  | 30-55 | 0.031 | 20-260 | 0.29 | 1030 | 1 | 1 |  |  |  |  | X | 2018-12-31
23 | 16080054 | Glaswolle | Laine de verre | URSA FDP 32, FDP 32/V, FDP 32/Vs, FKP 32, ZFP 32, KDP 32, KDP 32/V | URSA FDP 32, FDP 32/V, FDP 32/Vs, FKP 32, ZFP 32, KDP 32, KDP 32/V | 52 | URSA Deutschland GmbH |  | 30-55 | 0.031 | 20-260 | 0.29 | 1030 | 1 | 1 |  |  |  |  | X | 2018-12-31
23 | 17070071 | Glaswolle | Laine de verre | URSA SF 34, HRF 34, DF 35, DF 35/Vs, DF 35h, DF 35 h/V, DF 35h/Vs, DGF 35, DGF 35/R, SF 35, HRF 35, FKR 35, KDR 35, KDR 35/V, DFH 35, SF 35 PLUS, SFF 35/Rs, ASF 35/Rs, USF 35 PLUS, TWP 2, TWP 2/V, AKP 2, AKP 2/V, FDP 2, FDP 2/V, FDP 2/Vs, KDP 2, KDP 2/V, FKP 2, ZFP 35, UDP | URSA DF 35, DF 35/Vs, DF 35h, DF 35 h/V, DF 35h/Vs, DGF 35, DGF 35/R, SF 35, HRF 35, FKR 35, KDR 35, KDR 35/V, DFH 35, SF 35 PLUS, SFF 35/Rs, ASF 35/Rs, USF 35 PLUS, TWP 2, TWP 2/V, AKP 2, AKP 2/V, FDP 2, FDP 2/V, FDP 2/Vs, KDP 2, KDP 2/V, FKP 2, ZFP 35, UDP | 52 | URSA Deutschland GmbH |  | 19-26 | 0.034 | 20-300 | 0.29 | 1030 | 1 | 1 |  |  |  |  | X | 2019-12-31
23 | 17070072 | Glaswolle | Laine de verre | URSA DF 40, DF 40/V, DF 40h, DF 40h/V, DF 40h/R, TWF 1, TWF FONO, SF 40, HRF 40, DFH 40, DFH 40/R, DGF 40, SF 40 PLUS, USF 40 PLUS, FKR 40, KDR 40, KDR 40/V, FKP 1, FDP 1, FDP 1/V, FDP 1/Vs, KDP 1, KDP 1/V | URSA DF 40, DF 40/V, DF 40h, DF 40h/V, DF 40h/R, TWF 1, TWF FONO, SF 40, HRF 40, DFH 40, DFH 40/R, DGF 40, SF 40 PLUS, USF 40 PLUS, FKR 40, KDR 40, KDR 40/V, FKP 1, FDP 1, FDP 1/V, FDP 1/Vs, KDP 1, KDP 1/V | 52 | URSA Deutschland GmbH |  | 12-18 | 0.039 | 30-260 | 0.29 | 1030 | 1 | 1 |  |  |  |  | X | 2019-12-31
23 | 17070073 | Glaswolle | Laine de verre | URSA TFP, TSP, TEP | URSA TFP, TSP, TEP | 52 | URSA Deutschland GmbH |  | 60-120 | 0.033 | 13-55 | 0.29 | 1030 | 1 | 1 |  |  |  |  | X | 2019-12-31
23 | 17080111 | Glaswolle | Laine de verre | TWP 37, TWF 37 | TWP 37, TWF 37 | 52 | URSA Deutschland GmbH |  | 14-20 | 0.037 | 40-260 | 0.29 | 1030 | 1 | 1 |  |  |  |  | X | 2019-12-31
23 | 16080055 | Glaswolle | Laine de verre | Pure 32 RN, Pure 32 RW, Pure 32 PN, Pure 32 PW | Pure 32 RN, Pure 32 RW, Pure 32 PN, Pure 32 PW | 52 | URSA Deutschland GmbH |  | 28-40 | 0.031 | 20-260 | 0.29 | 1030 | 1 | 1 |  |  |  |  | X | 2018-12-31
23 | 15110196 | Glaswolle | Laine de verre | Pure 35 RN, Pure 35 RW, Pure 35 PN, Pure 35 PW | Pure 35 RN, Pure 35 RW, Pure 35 PN, Pure 35 PW | 52 | URSA Deutschland GmbH |  | 20-29 | 0.034 | 20-260 | 0.29 | 1030 | 1 | 1 |  |  |  |  | X | 2017-12-31
23 | 15110197 | Glaswolle | Laine de verre | Pure 40 RN, Pure 40 RW, Pure 40 PN, Pure 40 PW | Pure 40 RN, Pure 40 RW, Pure 40 PN, Pure 40 PW | 52 | URSA Deutschland GmbH |  | 12-20 | 0.039 | 40-260 | 0.29 | 1030 | 1 | 1 |  |  |  |  | X | 2017-12-31
23 |  | Glaswolle lose | Laine de verre en vrac
23 | 16090241 | Glaswolle lose | Laine de verre en vrac | Supafil Timber Frame | Supafil Timber Frame | 54 | Knauf Insulation GmbH |  | 30-40 | 0.034 | 40-300 | [8 empty] | X | 2018-12-31 | lose Glaswollefasern | fibres de laine de verre en vrac
23 | 16090242 | Glaswolle lose | Laine de verre en vrac | Supafil Cavity Wall | Supafil Cavity Wall | 54 | Knauf Insulation GmbH |  | 30-40 | 0.034 | 40-300 | [8 empty] | X | 2018-12-31 | lose Glaswollefasern | fibres de laine de verre en vrac
23 | 15100083 | Glaswolle lose | Laine de verre en vrac | ISOVER WOLLE TRIV | ISOVER LAINE TRIV | 4 | Saint-Gobain Isover AG |  | 40 | 0.039 | variabel | [8 empty] | X | 2017-12-31 | Glaswolle lose | flocons de laine de verre en vrac
24 |  | Schaumglas | Verre cellulaire
24 | 24.01 | Schaumglas | Verre cellulaire | Schaumglas: Platten; nicht überwacht | Verre cellulaire: panneaux; non contrôlé |  |  | 100-150 |  | 0.06 |  | 0.28 | 1000 | ∞ | ∞ |  | X |  | X
24 | 16080091 | Schaumglas | Verre cellulaire | FOAMGLAS T3+ | FOAMGLAS T3+ | 15 | Pittsburgh Corning (Schweiz) AG |  | 100 | 0.036 | 50-160 | 0.28 | 1000 | 99999 | 99999 |  |  |  |  | X | 2018-12-31 | Format 450 x 600 mm | format 450 x 600 mm
24 | 16080092 | Schaumglas | Verre cellulaire | FOAMGLAS Tapered T3+ | FOAMGLAS Tapered T3+ | 15 | Pittsburgh Corning (Schweiz) AG |  | 100 | 0.036 | 50-160 | 0.28 | 1000 | 99999 | 99999 |  |  |  |  | X | 2018-12-31 | Format 450 x 600 mm | format 450 x 600 mm
24 | 16080093 | Schaumglas | Verre cellulaire | FOAMGLAS W+F | FOAMGLAS W+F | 15 | Pittsburgh Corning (Schweiz) AG |  | 100 | 0.038 | 40-160 | 0.28 | 1000 | 99999 | 99999 |  |  |  |  | X | 2018-12-31 | Format 450 x 600 mm | format 450 x 600 mm
24 | 16080094 | Schaumglas | Verre cellulaire | FOAMGLAS Wall Board W+F | FOAMGLAS Wall Board W+F | 15 | Pittsburgh Corning (Schweiz) AG |  | 100 | 0.038 | 40-160 | 0.28 | 1000 | 99999 | 99999 |  |  |  |  | X | 2018-12-31 | Format 600 x 1200 mm, Ober- und Unterseite kaschiert | format 600 x 1200 mm, revêtement sur deux faces
24 | 16080095 | Schaumglas | Verre cellulaire | FOAMGLAS T4+ | FOAMGLAS T4+ | 15 | Pittsburgh Corning (Schweiz) AG |  | 115 | 0.041 | 30-200 | 0.28 | 1000 | 99999 | 99999 |  |  |  |  | X | 2018-12-31 | Format 450 x 600 mm | format 450 x 600 mm
24 | 16080096 | Schaumglas | Verre cellulaire | FOAMGLAS Tapered T4+ | FOAMGLAS Tapered T4+ | 15 | Pittsburgh Corning (Schweiz) AG |  | 115 | 0.041 | 30-200 | 0.28 | 1000 | 99999 | 99999 |  |  |  |  | X | 2018-12-31 | Format 450 x 600 mm | format 450 x 600 mm
24 | 16080097 | Schaumglas | Verre cellulaire | FOAMGLAS Ready Block T4+ | FOAMGLAS Ready Block T4+ | 15 | Pittsburgh Corning (Schweiz) AG |  | 115 | 0.041 | 30-200 | 0.28 | 1000 | 99999 | 99999 |  |  |  |  | X | 2018-12-31 | Format 450 x 600 mm, einseitig kaschiert | format 450 x 600 mm, revêtement sur une face
24 | 16080098 | Schaumglas | Verre cellulaire | FOAMGLAS Ready Board T4+ | FOAMGLAS Ready Board T4+ | 15 | Pittsburgh Corning (Schweiz) AG |  | 115 | 0.041 | 30-200 | 0.28 | 1000 | 99999 | 99999 |  |  |  |  | X | 2018-12-31 | Format 600 x 1200 mm, Ober- und Unterseite kaschiert | format 600 x 1200 mm, revêtement sur deux faces
24 | 16080099 | Schaumglas | Verre cellulaire | FOAMGLAS Floor Board T4+ | FOAMGLAS Floor Board T4+ | 15 | Pittsburgh Corning (Schweiz) AG |  | 115 | 0.041 | 30-200 | 0.28 | 1000 | 99999 | 99999 |  |  |  |  | X | 2018-12-31 | Format 600 x 1200 mm, Ober- und Unterseite kaschiert | format 600 x 1200 mm, revêtement sur deux faces
24 | 16080100 | Schaumglas | Verre cellulaire | FOAMGLAS S3 | FOAMGLAS S3 | 15 | Pittsburgh Corning (Schweiz) AG |  | 135 | 0.045 | 40-200 | 0.28 | 1000 | 99999 | 99999 |  |  |  |  | X | 2018-12-31 | Format 450 x 600 mm | format 450 x 600 mm
24 | 16080101 | Schaumglas | Verre cellulaire | FOAMGLAS Tapered S3 | FOAMGLAS Tapered S3 | 15 | Pittsburgh Corning (Schweiz) AG |  | 135 | 0.045 | 40-200 | 0.28 | 1000 | 99999 | 99999 |  |  |  |  | X | 2018-12-31 | Format 450 x 600 mm | format 450 x 600 mm
24 | 16080102 | Schaumglas | Verre cellulaire | FOAMGLAS Ready Board S3 | FOAMGLAS Ready Board S3 | 15 | Pittsburgh Corning (Schweiz) AG |  | 135 | 0.045 | 40-200 | 0.28 | 1000 | 99999 | 99999 |  |  |  |  | X | 2018-12-31 | Format 600 x 1200 mm, Ober- und Unterseite kaschiert | format 600 x 1200 mm, revêtement sur deux faces
24 | 16080103 | Schaumglas | Verre cellulaire | FOAMGLAS Floor Board S3 | FOAMGLAS Floor Board S3 | 15 | Pittsburgh Corning (Schweiz) AG |  | 135 | 0.045 | 40-200 | 0.28 | 1000 | 99999 | 99999 |  |  |  |  | X | 2018-12-31 | Format 600 x 1200 mm, Ober- und Unterseite kaschiert | format 600 x 1200 mm, revêtement sur deux faces
24 | 16080104 | Schaumglas | Verre cellulaire | FOAMGLAS F | FOAMGLAS F | 15 | Pittsburgh Corning (Schweiz) AG |  | 165 | 0.05 | 40-160 | 0.28 | 1000 | 99999 | 99999 |  |  |  |  | X | 2018-12-31 | Format 450 x 600 mm | format 450 x 600 mm
24 | 16080105 | Schaumglas | Verre cellulaire | FOAMGLAS Tapered F | FOAMGLAS Tapered F | 15 | Pittsburgh Corning (Schweiz) AG |  | 165 | 0.05 | 40-160 | 0.28 | 1000 | 99999 | 99999 |  |  |  |  | X | 2018-12-31 | Format 450 x 600 mm | format 450 x 600 mm
24 | 16080106 | Schaumglas | Verre cellulaire | FOAMGLAS Ready Board F | FOAMGLAS Ready Board F | 15 | Pittsburgh Corning (Schweiz) AG |  | 165 | 0.05 | 40-160 | 0.28 | 1000 | 99999 | 99999 |  |  |  |  | X | 2018-12-31 | Format 450 x 600 mm, Ober- und Unterseite kaschiert | format 450 x 600 mm, revêtement sur deux faces
24 | 16080107 | Schaumglas | Verre cellulaire | FOAMGLAS Floor Board F | FOAMGLAS Floor Board F | 15 | Pittsburgh Corning (Schweiz) AG |  | 165 | 0.05 | 40-160 | 0.28 | 1000 | 99999 | 99999 |  |  |  |  | X | 2018-12-31 | Format 600 x 1200 mm, Ober- und Unterseite kaschiert | format 600 x 1200 mm, revêtement sur deux faces
24 | 16080108 | Schaumglas | Verre cellulaire | FOAMGLAS Perinsul S | FOAMGLAS Perinsul S | 15 | Pittsburgh Corning (Schweiz) AG |  | 165 | 0.05 | 40-160 | 0.28 | 1000 | 99999 | 99999 |  |  |  |  | X | 2018-12-31 | Format 90 x 450 mm, allseitig mit Bitumen beschichtet | format 90 x 450 mm, revêtu de bitume sur toutes les faces
41 | 41.01 | Schaumglas lose | Verre cellulaire en vrac | Schaumglas: lose, nicht überwacht | Verre cellulaire: en vrac; non contrôlé |  |  | 250-450 |  | 0.1 |  | 0.28 | 1000 |  |  |  | X |  | X |  |  | an der Verwendungsstelle hergestellte Wärmedämmstoffe | isolation thermique exécutée in situ
41 | 17070121 | Schaumglas lose (Schotter) | Verre cellulaire concassé | MISAPOR Standard 10/75 | MISAPOR Standard 10/75 | 69 | MISAPOR AG |  | 130/170*** | 0.081** | 10/75* | [8 empty] | X | 2019-12-31 | * Korngruppe. ** feuchtegeschützter Einbau; durchnässt: lambda 0.13. Rohdichte und Verdichtung beeinflussen lambda. ***Schüttdichte lose/verdichtet | * groupe de grains ** pose protégé de l’humidité; matériau trempé dans l’eau: λ = 0.13. La masse volumique et le compactage influencent λ. *** en vrac / comprimé
41 | 17070122 | Schaumglas lose (Schotter) | Verre cellulaire concassé | MISAPOR Standard Plus 10/50 | MISAPOR Standard Plus 10/50 | 69 | MISAPOR AG |  | 160/210*** | 0.085** | 10/50* | [8 empty] | X | 2019-12-31 | * Korngruppe. ** feuchtegeschützter Einbau; durchnässt: lambda 0.13. Rohdichte und Verdichtung beeinflussen lambda. ***Schüttdichte lose/verdichtet | * groupe de grains ** pose protégé de l’humidité; matériau trempé dans l’eau: λ = 0.13. La masse volumique et le compactage influencent λ. *** en vrac / comprimé
25 | 25.01 | Perlit, Vermiculit | Perlite, vermiculite | Perlit, Vermiculit: lose; nicht überwacht | Perlite, vermiculite: en vrac; non controlé |  |  | 50-130 |  | 0.08 |  | 0.25 | 900 | 2 | 2 |  | X |  | X
25 | 25.02 | Perlit, Vermiculit | Perlite, vermiculite | Perlit, Vermiculit: Platten; nicht überwacht | Perlite, vermiculite: panneaux; non controlé |  |  | 140-240 |  |  |  | 0.25 | 900 | 5 | 5 |  | X
59 | 17030221 | In-situ-Wärmedämmungen, eingeblasen | Isolants thermiques soufflés in situ | BACHL DS Perlit Dämmschüttung | BACHL DS Perlit Dämmschüttung | 121 | Karl Bachl Kunststoffverarbeitung GmbH & Co. KG |  | 90 | 0.05 | variabel | [8 empty] | X | 2018-06-30
59 | 17030222 | In-situ-Wärmedämmungen, eingeblasen | Isolants thermiques soufflés in situ | BACHL ES Perlit Dämmschüttung | BACHL ES Perlit Dämmschüttung | 121 | Karl Bachl Kunststoffverarbeitung GmbH & Co. KG |  | 90 | 0.05 | variabel | [8 empty] | X | 2018-06-30
59 | 17030223 | In-situ-Wärmedämmungen, eingeblasen | Isolants thermiques soufflés in situ | BACHL HY Perlit Dämmschüttung | BACHL HY Perlit Dämmschüttung | 121 | Karl Bachl Kunststoffverarbeitung GmbH & Co. KG |  | 90 | 0.05 | variabel | [8 empty] | X | 2018-06-30
47 | 47.01 | übrige mineralische Schüttdämmstoffe | autres matériaux isolants minérales en vrac | nicht überwacht | non controlé |  |  | 100-400 |  | 0.13 | [8 empty] | X
26 | 26.01 | Polystyrol expandiert (EPS) | Polystyrène expansé (EPS) | Polystyrol expandiert (EPS): Rohdichte 15-40 kg/m3; nicht überwacht | Polystyrène expansé (EPS): masse volumique 15-40 kg/m3; non contrôlé |  |  | 15-40 |  | 0.045 |  | 0.4 | 1450 | 60 | 60 |  | X |  | X
26 | 26.03 | Polystyrol expandiert (EPS) | Polystyrène expansé (EPS) | Polystyrol expandiert (EPS): Rohdichte <15 kg/m3; nicht überwacht | Polystyrène expansé (EPS): masse volumique <15 kg/m3; non contrôlé |  |  | < 15 |  | 0.05 |  | 0.4 | 1450 | 60 | 60 |  | X |  | X
26 | 17030131 | Polystyrol expandiert (EPS) | Polystyrène expansé (EPS) | Baumit OPEN reflect | Baumit OPEN reflect | 49 | Austrotherm GmbH |  | 15-18 | 0.031 | 30-300 | 0.4 | 1450 | 60 | 60 |  |  |  |  | X | 2018-12-31
26 | 17020021 | Polystyrol expandiert (EPS) | Polystyrène expansé (EPS) | BACHL Fassadendämmplatte 030 | BACHL Fassadendämmplatte 030 | 121 | Karl Bachl Kunststoffverarbeitung GmbH & Co. KG |  | min. 16 | 0.03 | 120-300 | 0.4 | 1450 | 60 | 60 |  |  |  |  | X | 2019-06-30 | 2017-05-09 | 2017-05-19
26 | 16090101 | Polystyrol expandiert (EPS) | Polystyrène expansé (EPS) | BACHL Hartschaum Blockware | BACHL mousse dure | 121 | Karl Bachl Kunststoffverarbeitung GmbH & Co. KG |  | > 23 | 0.034 | 10-200 | 0.4 | 1450 | 60 | 60 |  |  |  |  | X | 2018-12-31
26 | 16090102 | Polystyrol expandiert (EPS) | Polystyrène expansé (EPS) | BACHL EPS Dach 120 kPa | BACHL EPS Dach 120 kPa | 121 | Karl Bachl Kunststoffverarbeitung GmbH & Co. KG |  | > 23 | 0.034 | 80-300 | 0.4 | 1450 | 60 | 60 |  |  |  |  | X | 2018-12-31
26 | 17080121 | Polystyrol expandiert (EPS) | Polystyrène expansé (EPS) | BACHL Hartschaum Blockware TS 039 | BACHL mousse dure en blocs contre le bruit de chocs 039 | 121 | Karl Bachl Kunststoffverarbeitung GmbH & Co. KG |  | min. 11 | 0.039 | 17-63 | 0.4 | 1450 | 60 | 60 |  |  |  |  | X | 2019-12-31
26 | 16040041 | Polystyrol expandiert (EPS) | Polystyrène expansé (EPS) | BACHL Automaten Perimeter | BACHL pour isolation extérieure enterrée | 121 | Bachl Kunststoffverarbeitung GmbH & Co. KG |  | min. 27 | 0.033 | 40-300 | 0.4 | 1450 | 60 | 60 |  |  |  |  | X | 2018-06-30
26 | 16040042 | Polystyrol expandiert (EPS) | Polystyrène expansé (EPS) | BACHL Automatenplatte mit Vlies 033 | BACHL Automatenplatte mit Vlies 033 | 121 | Bachl Kunststoffverarbeitung GmbH & Co. KG |  | min. 27 | 0.033 | 40-200 | 0.4 | 1450 | 60 | 60 |  |  |  |  | X | 2018-06-30
26 | 16040043 | Polystyrol expandiert (EPS) | Polystyrène expansé (EPS) | BACHL Hartschaum 038 | BACHL mousse dure 038 | 121 | Bachl Kunststoffverarbeitung GmbH & Co. KG |  | min. 15 | 0.038 | 15-300 | 0.4 | 1450 | 60 | 60 |  |  |  |  | X | 2018-06-30
26 | 16040044 | Polystyrol expandiert (EPS) | Polystyrène expansé (EPS) | BACHL Hartschaum Blockware 036 | BACHL mousse dure 036 | 121 | Bachl Kunststoffverarbeitung GmbH & Co. KG |  | min. 20 | 0.036 | 20-200 | 0.4 | 1450 | 60 | 60 |  |  |  |  | X | 2018-06-30
26 | 16040045 | Polystyrol expandiert (EPS) | Polystyrène expansé (EPS) | BACHL Hartschaum Blockware 033 | BACHL mousse dure 033 | 121 | Bachl Kunststoffverarbeitung GmbH & Co. KG |  | min. 23 | 0.033 | 20-200 | 0.4 | 1450 | 60 | 60 |  |  |  |  | X | 2018-06-30
26 | 16040046 | Polystyrol expandiert (EPS) | Polystyrène expansé (EPS) | BACHL EPS Dach 150 kPa | BACHL EPS Dach 150 kPa | 121 | Bachl Kunststoffverarbeitung GmbH & Co. KG |  | min. 25 | 0.033 | 80-200 | 0.4 | 1450 | 60 | 60 |  |  |  |  | X | 2018-06-30
26 | 16040047 | Polystyrol expandiert (EPS) | Polystyrène expansé (EPS) | BACHL Hartschaum Neopor / NeoStep | BACHL mousse dure Neopor / NeoStep | 121 | Bachl Kunststoffverarbeitung GmbH & Co. KG |  | min. 15 | 0.031 | 20-200 | 0.4 | 1450 | 60 | 60 |  |  |  |  | X | 2018-06-30
26 | 16040048 | Polystyrol expandiert (EPS) | Polystyrène expansé (EPS) | BACHL Hartschaum Neopor TS 033 neoStep | BACHL Hartschaum Neopor TS 033 neoStep | 121 | Bachl Kunststoffverarbeitung GmbH & Co. KG |  | min. 15 | 0.033 | 30-40 | 0.4 | 1450 | 60 | 60 |  |  |  |  | X | 2018-06-30
26 | 17100011 | Polystyrol expandiert (EPS) | Polystyrène expansé (EPS) | EuroTherm White 031 | EuroTherm White 031 | 140 | Euro-Production |  | 18 | 0.031 | 100-300 | 0.4 | 1450 | 60 | 60 |  |  |  |  | X | 2019-12-31
26 | 16090031 | Polystyrol expandiert (EPS) | Polystyrène expansé (EPS) | EuroTherm White 030 | EuroTherm White 030 | 140 | Euro-Production |  | 22 | 0.03 | 100-300 | 0.4 | 1450 | 60 | 60 |  |  |  |  | X | 2018-12-31
26 | 16060011 | Polystyrol expandiert (EPS) | Polystyrène expansé (EPS) | EuroThermEPS 037 | EuroThermEPS 037 | 140 | Euro-Production |  | 20 | 0.037 | 20-300 | 0.4 | 1450 | 60 | 60 |  |  |  |  | X | 2018-06-30
26 | 17090011 | Polystyrol expandiert (EPS) | Polystyrène expansé (EPS) | Hightherm 030 | Hightherm 030 | 151 | Fassa S.p.A. |  | 18-24 | 0.03 | 50-300 | 0.4 | 1450 | 60 | 60 |  |  |  |  | X | 2019-12-31
26 | 17110031 | Polystyrol expandiert (EPS) | Polystyrène expansé (EPS) | FLAPORplus EPS-F Fassadendämmplatte | FLAPORplus EPS-F pour façades | 59 | Flatz GmbH |  | 15-19 | 0.031 | 100-300 | 0.4 | 1450 | 60 | 60 |  |  |  |  | X | 2019-12-31
26 | 17110032 | Polystyrol expandiert (EPS) | Polystyrène expansé (EPS) | EPS-P Sockel-Perimeter-Dämmplatte | EPS-P Sockel-Perimeter-Dämmplatte | 59 | Flatz GmbH |  | 27-30 | 0.035 | 30-300 | 0.4 | 1450 | 60 | 60 |  |  |  |  | X | 2019-12-31
26 | 17040011 | Polystyrol expandiert (EPS) | Polystyrène expansé (EPS) | Fassadendämmplatte EPS-F Open Therm | Fassadendämmplatte EPS-F Open Therm | 59 | Flatz GmbH |  | 19-24 | 0.031 | 100-220 | 0.4 | 1450 | 60 | 60 |  |  |  |  | X | 2018-12-31
26 | 16110051 | Polystyrol expandiert (EPS) | Polystyrène expansé (EPS) | EPS-W20 Flapor Wärmedämmplatte | EPS-W20 Flapor Wärmedämmplatte | 59 | Flatz GmbH |  | 18-23 | 0.035 | 20-300 | 0.4 | 1450 | 60 | 60 |  |  |  |  | X | 2018-12-31
26 | 16110052 | Polystyrol expandiert (EPS) | Polystyrène expansé (EPS) | EPS-W25 Flapor Wärmedämmplatte | EPS-W25 Flapor Wärmedämmplatte | 59 | Flatz GmbH |  | 22-29 | 0.034 | 20-300 | 0.4 | 1450 | 60 | 60 |  |  |  |  | X | 2018-12-31
26 | 16110053 | Polystyrol expandiert (EPS) | Polystyrène expansé (EPS) | Flapor plus EPS-W20 Wärmedämmplatte | Flapor plus EPS-W20 Wärmedämmplatte | 59 | Flatz GmbH |  | 18-21 | 0.031 | 20-300 | 0.4 | 1450 | 60 | 60 |  |  |  |  | X | 2018-12-31
26 | 16110054 | Polystyrol expandiert (EPS) | Polystyrène expansé (EPS) | EPS-F Flapor Fassadendämmplatte | EPS-F Flapor pour façades | 59 | Flatz GmbH |  | 15-19 | 0.038 | 20-300 | 0.4 | 1450 | 60 | 60 |  |  |  |  | X | 2018-12-31
26 | 16110055 | Polystyrol expandiert (EPS) | Polystyrène expansé (EPS) | EPS Flaporplus DUO-W25 Wärmedämmplatte | EPS Flaporplus DUO-W25 Wärmedämmplatte | 59 | Flatz GmbH |  | 22-27 | 0.029 | 60-300 | 0.4 | 1450 | 60 | 60 |  |  |  |  | X | 2018-12-31
26 | 16110056 | Polystyrol expandiert (EPS) | Polystyrène expansé (EPS) | Perimeter-/Sockel-Dämmplatte FLAPORplus EPS-P | Perimeter-/Sockel-Dämmplatte FLAPORplus EPS-P | 59 | Flatz GmbH |  | 26-33 | 0.031 | 30-300 | 0.4 | 1450 | 60 | 60 |  |  |  |  | X | 2018-12-31
26 | 16050051 | Polystyrol expandiert (EPS) | Polystyrène expansé (EPS) | FLAPORplus EPS-F DUO 030 Fassadendämmplatte | FLAPORplus EPS-F DUO 030 Fassadendämmplatte | 59 | Flatz GmbH |  | 19-21 | 0.03 | 60-300 | 0.4 | 1450 | 60 | 60 |  |  |  |  | X | 2018-06-30
26 | 16050052 | Polystyrol expandiert (EPS) | Polystyrène expansé (EPS) | FLAPORplus EPS-F 030 Fassadendämmplatte | FLAPORplus EPS-F 030 Fassadendämmplatte | 59 | Flatz GmbH |  | 19-21 | 0.03 | 100-300 | 0.4 | 1450 | 60 | 60 |  |  |  |  | X | 2018-06-30
26 | 16050053 | Polystyrol expandiert (EPS) | Polystyrène expansé (EPS) | Fassadendämmplatte EPS-F 031 Takeit Alpin Relax | Fassadendämmplatte EPS-F 031 Takeit Alpin Relax | 59 | Flatz GmbH |  | 18-19 | 0.031 | 100-300 | 0.4 | 1450 | 60 | 60 |  |  |  |  | X | 2018-06-30
26 | 16050054 | Polystyrol expandiert (EPS) | Polystyrène expansé (EPS) | FLAPORplus EPS-F DUO 031 Fassadendämmplatte | FLAPORplus EPS-F DUO 031 Fassadendämmplatte | 59 | Flatz GmbH |  | 18-19 | 0.031 | 60-300 | 0.4 | 1450 | 60 | 60 |  |  |  |  | X | 2018-06-30
26 | 16050055 | Polystyrol expandiert (EPS) | Polystyrène expansé (EPS) | FLAPORplus EPS-W25 Wärmedämmplatte | FLAPORplus EPS-W25 Wärmedämmplatte | 59 | Flatz GmbH |  | 25-27 | 0.029 | 20-300 | 0.4 | 1450 | 60 | 60 |  |  |  |  | X | 2018-06-30
26 | 16090221 | Polystyrol expandiert (EPS) | Polystyrène expansé (EPS) | FRAGMAT NEO SUPER F | FRAGMAT NEO SUPER F | 107 | Fragmat TIM d.o.o. |  | 14-18 | 0.032 | 10-300 | 0.4 | 1450 | 60 | 60 |  |  |  |  | X | 2018-12-31
26 | 16090222 | Polystyrol expandiert (EPS) | Polystyrène expansé (EPS) | FRAGMAT NEO SUPER F 031 | FRAGMAT NEO SUPER F 031 | 107 | Fragmat TIM d.o.o. |  | 16-20 | 0.031 | 10-300 | 0.4 | 1450 | 60 | 60 |  |  |  |  | X | 2018-12-31
26 | 17070131 | Polystyrol expandiert (EPS) | Polystyrène expansé (EPS) | goEPS Integral 031 | goEPS integral 031 | 1 | Gonon Isolation AG |  | 15 | 0.031 | 100-300 | 0.4 | 1450 | 60 | 60 |  |  |  |  | X | 2019-12-31 | Fassade (VWS) | façades
26 | 17070132 | Polystyrol expandiert (EPS) | Polystyrène expansé (EPS) | goEPS weiss 033 | goEPS blanc 033 | 1 | Gonon Isolation AG |  | 30 | 0.033 | 10-500 | 0.4 | 1450 | 60 | 60 |  |  |  |  | X | 2019-12-31
26 | 17070133 | Polystyrol expandiert (EPS) | Polystyrène expansé (EPS) | goEPS weiss 036 | goEPS blanc 036 | 1 | Gonon Isolation AG |  | 20 | 0.036 | 10-500 | 0.4 | 1450 | 60 | 60 |  |  |  |  | X | 2019-12-31
26 | 17070134 | Polystyrol expandiert (EPS) | Polystyrène expansé (EPS) | goEPS weiss 038 | goEPS blanc 038 | 1 | Gonon Isolation AG |  | 15 | 0.038 | 10-500 | 0.4 | 1450 | 60 | 60 |  |  |  |  | X | 2019-12-31
26 | 17070135 | Polystyrol expandiert (EPS) | Polystyrène expansé (EPS) | goPST weiss 038 | goPST blanc 038 | 1 | Gonon Isolation AG |  | 15 | 0.038 | 11-43 | 0.4 | 1450 | 60 | 60 |  |  |  |  | X | 2019-12-31 | Trittschalldämmung | isolant contre le bruit de chocs
26 | 17030111 | Polystyrol expandiert (EPS) | Polystyrène expansé (EPS) | goIntegral 030 | goIntégral 030 | 1 | Gonon Isolation AG |  | 20 | 0.03 | 60-320 | 0.4 | 1450 | 60 | 60 |  |  |  |  | X | 2019-06-30 | Fassadendämmplatte WDVS | panneau façade, 3 couches
26 | 17020011 | Polystyrol expandiert (EPS) | Polystyrène expansé (EPS) | Fassadendämmplatte duopor 031 WDV IR | Fassadendämmplatte duopor 031 WDV IR | 123 | IsoBouw GmbH |  | 15-17 | 0.031 | 80-300 | 0.4 | 1450 | 60 | 60 |  |  |  |  | X | 2019-06-30
26 | 17020012 | Polystyrol expandiert (EPS) | Polystyrène expansé (EPS) | EPS 038 DAA, DAD, DEO | EPS 038 DAA, DAD, DEO | 123 | IsoBouw GmbH |  | 17-20 | 0.038 | 10-400 | 0.4 | 1450 | 60 | 60 |  |  |  |  | X | 2019-06-30
26 | 16080151 | Polystyrol expandiert (EPS) | Polystyrène expansé (EPS) | Wärmedämmplatte EPS 035 DAA DAD DEO ds200 | Panneau isolant EPS 035 DAA DAD DEO ds200 | 123 | IsoBouw GmbH |  | 30-32 | 0.035 | 10-400 | 0.4 | 1450 | 60 | 60 |  |  |  |  | X | 2018-12-31
26 | 16080152 | Polystyrol expandiert (EPS) | Polystyrène expansé (EPS) | Wärmedämmplatte EPS 040 WI, DI, WZ, DZ, WAB, WDV, WAP | Panneau isolant EPS 040 WI, DI, WZ, DZ, WAB, WDV, WAP | 123 | IsoBouw GmbH |  | 15-17 | 0.04 | 10-400 | 0.4 | 1450 | 60 | 60 |  |  |  |  | X | 2018-12-31
26 | 16080153 | Polystyrol expandiert (EPS) | Polystyrène expansé (EPS) | Trittschalldämmplatte EPS 040 DES sg | Panneau insonorisant EPS 040 DES sg | 123 | IsoBouw GmbH |  | 12-15 | 0.04 | 20-50 | 0.4 | 1450 | 60 | 60 |  |  |  |  | X | 2018-12-31
26 | 16080154 | Polystyrol expandiert (EPS) | Polystyrène expansé (EPS) | Fassadendämmplatte EPS 035 WDV | Panneau pour façades EPS 035 WDV | 123 | IsoBouw GmbH |  | 20-22 | 0.035 | 10-400 | 0.4 | 1450 | 60 | 60 |  |  |  |  | X | 2018-12-31
26 | 16080155 | Polystyrol expandiert (EPS) | Polystyrène expansé (EPS) | Fassadendämmplatte EPS 035 WDV IR | Panneau pour façades EPS 035 WDV IR | 123 | IsoBouw GmbH |  | 15-18 | 0.035 | 10-400 | 0.4 | 1450 | 60 | 60 |  |  |  |  | X | 2018-12-31
26 | 16080156 | Polystyrol expandiert (EPS) | Polystyrène expansé (EPS) | Perimeterdämmung/Sockelplatte Perimaxx, 5 in 1, SP3 | Panneau pour isolation extérieure Perimaxx, 5 in 1, SP3 | 123 | IsoBouw GmbH |  | > 26 | 0.035 | 10-400 | 0.4 | 1450 | 60 | 60 |  |  |  |  | X | 2018-12-31
26 | 16080157 | Polystyrol expandiert (EPS) | Polystyrène expansé (EPS) | Wärmedämmplatte EPS 035 DAA dm, DAD dm, DEO dm | Panneau isolant EPS 035 DAA dm, DAD dm, DEO dm | 123 | IsoBouw GmbH |  | 19-21 | 0.035 | 10-400 | 0.4 | 1450 | 60 | 60 |  |  |  |  | X | 2018-12-31
26 | 16080158 | Polystyrol expandiert (EPS) | Polystyrène expansé (EPS) | Trittschalldämmplatte EPS 045 DES sm | Panneau insonorisant EPS 045 DES sm | 123 | IsoBouw GmbH |  | 10-13 | 0.045 | 15-60 | 0.4 | 1450 | 60 | 60 |  |  |  |  | X | 2018-12-31
26 | 16080159 | Polystyrol expandiert (EPS) | Polystyrène expansé (EPS) | Wärmedämmplatte EPS 031 DAA DAD DEO IR | Panneau isolant EPS 031 DAA DAD DEO IR | 123 | IsoBouw GmbH |  | 26-30 | 0.031 | 30-400 | 0.4 | 1450 | 60 | 60 |  |  |  |  | X | 2018-12-31
26 | 17080141 | Polystyrol expandiert (EPS) | Polystyrène expansé (EPS) | Fassadendämmplatte EPS 031 WDV IR | Panneau pour façades EPS 031 WDV IR | 123 | IsoBouw GmbH |  | 14-18 | 0.031 | 60-300 | 0.4 | 1450 | 60 | 60 |  |  |  |  | X | 2019-12-31
26 | 17080142 | Polystyrol expandiert (EPS) | Polystyrène expansé (EPS) | EPS 034 DAA dm120, DAD dm120, DEO dm120 | EPS 034 DAA dm120, DAD dm120, DEO dm120 | 123 | IsoBouw GmbH |  | 22-25 | 0.034 | 10-500 | 0.4 | 1450 | 60 | 60 |  |  |  |  | X | 2019-12-31
26 | 17080143 | Polystyrol expandiert (EPS) | Polystyrène expansé (EPS) | EPS 034 DAA dh150, DAD dh150, DEO dh150 | EPS 034 DAA dh150, DAD dh150, DEO dh150 | 123 | IsoBouw GmbH |  | 22-25 | 0.034 | 10-500 | 0.4 | 1450 | 60 | 60 |  |  |  |  | X | 2019-12-31
26 | 17050031 | Polystyrol expandiert (EPS) | Polystyrène expansé (EPS) | Fassadendämmplatte duopor 030 WDV IR | Fassadendämmplatte duopor 030 WDV IR | 123 | IsoBouw GmbH |  | 20-23 | 0.03 | 80-240 | 0.4 | 1450 | 60 | 60 |  |  |  |  | X | 2019-06-30
26 | 17100121 | Polystyrol expandiert (EPS) | Polystyrène expansé (EPS) | ISOPOR EPS 15 (038) | ISOPOR EPS 15 (038) | 147 | ISOPOR Schweiz AG |  | 15 | 0.038 | 10-500 | 0.4 | 1450 | 60 | 60 |  |  |  |  | X | 2019-12-31 | Blockware weiss
26 | 17100122 | Polystyrol expandiert (EPS) | Polystyrène expansé (EPS) | ISOPOR EPS 20 (036) | ISOPOR EPS 20 (036) | 147 | ISOPOR Schweiz AG |  | 20 | 0.036 | 10-500 | 0.4 | 1450 | 60 | 60 |  |  |  |  | X | 2019-12-31 | Blockware weiss, normale und Gefälleplatten
26 | 17100123 | Polystyrol expandiert (EPS) | Polystyrène expansé (EPS) | ISOPOR EPS 30 (033) | ISOPOR EPS 30 (033) | 147 | ISOPOR Schweiz AG |  | 30 | 0.033 | 10-500 | 0.4 | 1450 | 60 | 60 |  |  |  |  | X | 2019-12-31 | Blockware weiss
26 | 17100124 | Polystyrol expandiert (EPS) | Polystyrène expansé (EPS) | ISOPOR EPS 120 Dach (034) | ISOPOR EPS 120 Dach (034) | 147 | ISOPOR Schweiz AG |  | 23 | 0.034 | 40-400 | 0.4 | 1450 | 60 | 60 |  |  |  |  | X | 2019-12-31 | Blockware weiss, Stufenfalz und Gefälleplatten
26 | 17100125 | Polystyrol expandiert (EPS) | Polystyrène expansé (EPS) | ISOPOR EPS 120 Dach grau (030) | ISOPOR EPS 120 Dach grau (030) | 147 | ISOPOR Schweiz AG |  | 23 | 0.03 | 40-400 | 0.4 | 1450 | 60 | 60 |  |  |  |  | X | 2019-12-31 | Blockware grau, Stufenfalz und Gefälleplatten
26 | 17100126 | Polystyrol expandiert (EPS) | Polystyrène expansé (EPS) | ISOPOR EPS 150 (033) | ISOPOR EPS 150 (033) | 147 | ISOPOR Schweiz AG |  | 30 | 0.033 | 10-500 | 0.4 | 1450 | 60 | 60 |  |  |  |  | X | 2019-12-31 | Blockware weiss, hohe Druckfestigkeit
26 | 17100127 | Polystyrol expandiert (EPS) | Polystyrène expansé (EPS) | ISOPOR EPS F G&W (031) | ISOPOR EPS F G&W (031) | 147 | ISOPOR Schweiz AG |  | 15 | 0.031 | 80-400 | 0.4 | 1450 | 60 | 60 |  |  |  |  | X | 2019-12-31 | Blockware grau, beidseitig weiss beschichtet
26 | 17100128 | Polystyrol expandiert (EPS) | Polystyrène expansé (EPS) | ISOPOR EPS F G&W Top (030) | ISOPOR EPS F G&W Top (030) | 147 | ISOPOR Schweiz AG |  | 18 | 0.03 | 80-400 | 0.4 | 1450 | 60 | 60 |  |  |  |  | X | 2019-12-31 | Blockware grau, beidseitig weiss beschichtet
26 | 17100129 | Polystyrol expandiert (EPS) | Polystyrène expansé (EPS) | ISOPOR EPS F grau (030) | ISOPOR EPS F grau (030) | 147 | ISOPOR Schweiz AG |  | 18 | 0.03 | 20-400 | 0.4 | 1450 | 60 | 60 |  |  |  |  | X | 2019-12-31 | Blockware grau
26 | 17100130 | Polystyrol expandiert (EPS) | Polystyrène expansé (EPS) | ISOPOR EPS TS (038) | ISOPOR EPS TS (038) | 147 | ISOPOR Schweiz AG |  | 13 | 0.038 | 1943-11-01 | 0.4 | 1450 | 60 | 60 |  |  |  |  | X | 2019-12-31 | Blockware weiss, elastifiziert, Platten und Rollen
26 | 17100131 | Polystyrol expandiert (EPS) | Polystyrène expansé (EPS) | ISOPOR EPS TS grau (031) | ISOPOR EPS TS grau (031) | 147 | ISOPOR Schweiz AG |  | 13 | 0.031 | 1943-11-01 | 0.4 | 1450 | 60 | 60 |  |  |  |  | X | 2019-12-31 | Blockware grau, elastifiziert, Platten und Rollen
26 | 17040081 | Polystyrol expandiert (EPS) | Polystyrène expansé (EPS) | AirPor EPS Perimeter grau | AirPor EPS Perimeter grau | 61 | Joma-Dämmstoffwerk GmbH |  | 27 | 0.031 | 50-500 | 0.4 | 1450 | 60 | 60 |  |  |  |  | X | 2017-12-31 | Nut und Feder, Stufenfalz, Fasen | avec rainure et languette, feuillure, chanfrein
26 | 17040082 | Polystyrol expandiert (EPS) | Polystyrène expansé (EPS) | AirPor EPS 15 | AirPor EPS 15 | 61 | Joma-Dämmstoffwerk GmbH |  | 15 | 0.039 | 10-500 | 0.4 | 1450 | 60 | 60 |  |  |  |  | X | 2018-06-30 | Nut und Feder, Stufenfalz, Fasen | avec rainure et languette, feuillure, chanfrein
26 | 17040083 | Polystyrol expandiert (EPS) | Polystyrène expansé (EPS) | AirPor EPS 18 | AirPor EPS 18 | 61 | Joma-Dämmstoffwerk GmbH |  | 18 | 0.038 | 10-500 | 0.4 | 1450 | 60 | 60 |  |  |  |  | X | 2018-06-30 | Nut und Feder, Stufenfalz, Fasen | avec rainure et languette, feuillure, chanfrein
26 | 17040084 | Polystyrol expandiert (EPS) | Polystyrène expansé (EPS) | AirPor EPS 20 | AirPor EPS 20 | 61 | Joma-Dämmstoffwerk GmbH |  | 20 | 0.034 | 10-500 | 0.4 | 1450 | 60 | 60 |  |  |  |  | X | 2018-06-30 | Nut und Feder, Stufenfalz, Fasen | avec rainure et languette, feuillure, chanfrein
26 | 17040085 | Polystyrol expandiert (EPS) | Polystyrène expansé (EPS) | AirPor EPS 25 | AirPor EPS 25 | 61 | Joma-Dämmstoffwerk GmbH |  | 25 | 0.034 | 10-500 | 0.4 | 1450 | 60 | 60 |  |  |  |  | X | 2018-06-30 | Nut und Feder, Stufenfalz, Fasen | avec rainure et languette, feuillure, chanfrein
26 | 17040086 | Polystyrol expandiert (EPS) | Polystyrène expansé (EPS) | AirPor EPS 30 | AirPor EPS 30 | 61 | Joma-Dämmstoffwerk GmbH |  | 30 | 0.034 | 10-500 | 0.4 | 1450 | 60 | 60 |  |  |  |  | X | 2018-06-30 | Nut und Feder, Stufenfalz, Fasen | avec rainure et languette, feuillure, chanfrein
26 | 17040087 | Polystyrol expandiert (EPS) | Polystyrène expansé (EPS) | AirPor EPS PST | AirPor EPS PST | 61 | Joma-Dämmstoffwerk GmbH |  | 9-12 | 0.041 | 10-80 | 0.4 | 1450 | 60 | 60 |  |  |  |  | X | 2018-06-30 | Trittschalldämmplatte; Nut und Feder, Stufenfalz, Fasen | panneau bruit d'impact; avec rainure et languette, feuillure, chanfrein
26 | 17040088 | Polystyrol expandiert (EPS) | Polystyrène expansé (EPS) | AirPor EPS Perimeter | AirPor EPS Perimeter | 61 | Joma-Dämmstoffwerk GmbH |  | 27 | 0.034 | 10-500 | 0.4 | 1450 | 60 | 60 |  |  |  |  | X | 2018-06-30 | Nut und Feder, Stufenfalz, Fasen | avec rainure et languette, feuillure, chanfrein
26 | 17040089 | Polystyrol expandiert (EPS) | Polystyrène expansé (EPS) | AirPor EPS 030 grau | AirPor EPS 030 grau | 61 | Joma-Dämmstoffwerk GmbH |  | 20 | 0.03 | 10-500 | 0.4 | 1450 | 60 | 60 |  |  |  |  | X | 2018-06-30 | Nut und Feder, Stufenfalz, Fasen | avec rainure et languette, feuillure, chanfrein
26 | 17040090 | Polystyrol expandiert (EPS) | Polystyrène expansé (EPS) | AirPor EPS 031 grau | AirPor EPS 031 grau | 61 | Joma-Dämmstoffwerk GmbH |  | 16 | 0.031 | 10-500 | 0.4 | 1450 | 60 | 60 |  |  |  |  | X | 2018-06-30 | Nut und Feder, Stufenfalz, Fasen | avec rainure et languette, feuillure, chanfrein
26 | 17040091 | Polystyrol expandiert (EPS) | Polystyrène expansé (EPS) | AirPor EPS 033 grau | AirPor EPS 033 grau | 61 | Joma-Dämmstoffwerk GmbH |  | 13 | 0.033 | 10-500 | 0.4 | 1450 | 60 | 60 |  |  |  |  | X | 2018-06-30 | Nut und Feder, Stufenfalz, Fasen | avec rainure et languette, feuillure, chanfrein
26 | 17040092 | Polystyrol expandiert (EPS) | Polystyrène expansé (EPS) | AirPor DUO Therm 030 EPS | AirPor DUO Therm 030 EPS | 61 | Joma-Dämmstoffwerk GmbH |  | 20 | 0.03 | 10-500 | 0.4 | 1450 | 60 | 60 |  |  |  |  | X | 2018-06-30 | Nut und Feder, Stufenfalz, Fasen | avec rainure et languette, feuillure, chanfrein
26 | 17040093 | Polystyrol expandiert (EPS) | Polystyrène expansé (EPS) | AirPor Duo Therm 031 | AirPor Duo Therm 031 | 61 | Joma-Dämmstoffwerk GmbH |  | 15 | 0.031 | 10-500 | 0.4 | 1450 | 60 | 60 |  |  |  |  | X | 2018-06-30 | 2-Schichtplatte, Nut und Feder, Stufenfalz, Fasen | avec rainure et languette, feuillure, chanfrein
26 | 17040094 | Polystyrol expandiert (EPS) | Polystyrène expansé (EPS) | AirPor ECO Therm 031 | AirPor ECO Therm 031 | 61 | Joma-Dämmstoffwerk GmbH |  | 15 | 0.031 | 10-500 | 0.4 | 1450 | 60 | 60 |  |  |  |  | X | 2018-06-30 | 2-Schichtplatte, Nut und Feder, Stufenfalz, Fasen | avec rainure et languette, feuillure, chanfrein
26 | 17040095 | Polystyrol expandiert (EPS) | Polystyrène expansé (EPS) | AirPor ECO Therm 030 | AirPor ECO Therm 030 | 61 | Joma-Dämmstoffwerk GmbH |  | 20 | 0.03 | 10-500 | 0.4 | 1450 | 60 | 60 |  |  |  |  | X | 2018-06-30 | Nut und Feder, Stufenfalz, Fasen | avec rainure et languette, feuillure, chanfrein
26 | 16090111 | Polystyrol expandiert (EPS) | Polystyrène expansé (EPS) | KNAUF Therm ITEx Th38 SE | KNAUF Therm ITEx Th38 SE | 154 | KNAUF SAS |  | 15 | 0.038 | 20-300 | 0.4 | 1450 | 60 | 60 |  |  |  |  | X | 2018-12-31 | Aussenisolation, Putzträger | isolation par l'extérieur, support d'enduit pour façades
26 | 16090112 | Polystyrol expandiert (EPS) | Polystyrène expansé (EPS) | KNAUF XTherm ITEx Sun + | KNAUF XTherm ITEx Sun + | 154 | KNAUF SAS |  | 16 | 0.031 | 20-400 | 0.4 | 1450 | 60 | 60 |  |  |  |  | X | 2018-12-31 | Aussenisolation, Putzträger | isolation par l'extérieur, support d'enduit pour façades
26 | 16090113 | Polystyrol expandiert (EPS) | Polystyrène expansé (EPS) | KNAUF Therm Soubassement SE | KNAUF Therm Soubassement SE | 154 | KNAUF SAS |  | 19 | 0.036 | 20-400 | 0.4 | 1450 | 60 | 60 |  |  |  |  | X | 2018-12-31 | Aussenisolation, für Wände unter Terrain | Isolation par l'extérieur, pour parois semi-enterrées et murs de soubassement
26 | 16050061 | Polystyrol expandiert (EPS) | Polystyrène expansé (EPS) | SAGEX Nero (030) 15 | SAGEX Nero (030) 15 | 11 | Sager AG |  | 16 | 0.03 | 10-500 | 0.4 | 1450 | 60 | 60 |  |  |  |  | X | 2018-06-30 | Platte dunkelgrau für Fussbodendämmung | panneau de mousse dure, gris foncé, pour sols
26 | 16050062 | Polystyrol expandiert (EPS) | Polystyrène expansé (EPS) | SAGEX Zebra (030) | SAGEX Zebra (030) | 11 | Sager AG |  | 17 | 0.03 | 80-300 | 0.4 | 1450 | 60 | 60 |  |  |  |  | X | 2018-06-30 | AWD-Platte, Deckschicht gelb mit Zebrakopf | panneau à crépir
26 | 16050063 | Polystyrol expandiert (EPS) | Polystyrène expansé (EPS) | EPS Dalmatiner (032) | EPS Dalmatiner (032) | 11 | Sager AG |  | 18 | 0.032 | 80-300 | 0.4 | 1450 | 60 | 60 |  |  |  |  | X | 2018-06-30 | Fassaden-Dämmplatten | panneau façade
26 | 16050064 | Polystyrol expandiert (EPS) | Polystyrène expansé (EPS) | SAGEX (033) 25 DS 150 | SAGEX (033) 25 DS 150 | 11 | Sager AG |  | 25 | 0.033 | 20-280 | 0.4 | 1450 | 60 | 60 |  |  |  |  | X | 2018-06-30 | für Unterlagsboden mit hoher Druckbeanspruchung | pour chape, haute contrainte de compression
26 | 16050065 | Polystyrol expandiert (EPS) | Polystyrène expansé (EPS) | SAGEX (033) 30 | SAGEX (033) 30 | 11 | Sager AG |  | 30 | 0.033 | 10-500 | 0.4 | 1450 | 60 | 60 |  |  |  |  | X | 2018-06-30 | Fassaden-Dämmplatten | panneau façade
26 | 16050066 | Polystyrol expandiert (EPS) | Polystyrène expansé (EPS) | SAGEX (036) 20 | SAGEX (036) 20 | 11 | Sager AG |  | 20 | 0.036 | 10-500 | 0.4 | 1450 | 60 | 60 |  |  |  |  | X | 2018-06-30 | Dämmplatte weiss | panneau isolant blanc
26 | 16050067 | Polystyrol expandiert (EPS) | Polystyrène expansé (EPS) | SAGEX (038) 15 | SAGEX (038) 15 | 11 | Sager AG |  | 15 | 0.038 | 10-500 | 0.4 | 1450 | 60 | 60 |  |  |  |  | X | 2018-06-30 | Dämmplatte weiss | panneau isolant blanc
26 | 16050101 | Polystyrol expandiert (EPS) | Polystyrène expansé (EPS) | SAGEX Nero (030) 25 | SAGEX Nero (030) 25 | 11 | Sager AG |  | 25 | 0.03 | 20-280 | 0.4 | 1450 | 60 | 60 |  |  |  |  | X | 2018-06-30 | Platte dunkelgrau | panneau de mousse dure, gris foncé
26 | 16050102 | Polystyrol expandiert (EPS) | Polystyrène expansé (EPS) | SAGEX Nero (030) 20 | SAGEX Nero (030) 20 | 11 | Sager AG |  | 20 | 0.03 | 20-280 | 0.4 | 1450 | 60 | 60 |  |  |  |  | X | 2018-06-30 | Platte dunkelgrau | panneau de mousse dure, gris foncé
26 | 17030031 | Polystyrol expandiert (EPS) | Polystyrène expansé (EPS) | SAGEX Zebra (031) 15 | SAGEX Zebra (031) 15 | 11 | Sager AG |  | 15 | 0.031 | 80-300 | 0.4 | 1450 | 60 | 60 |  |  |  |  | X | 2019-06-30
26 | 17080151 | Polystyrol expandiert (EPS) | Polystyrène expansé (EPS) | ISOVER Trittschalldämmplatte EPS 045 DES sm | ISOVER Trittschalldämmplatte EPS 045 DES sm | 50 | Saint-Gobain Rigips GmbH |  | 9-11 | 0.044 | 15-60 | 0.4 | 1450 | 60 | 60 |  |  |  |  | X | 2019-12-31
26 | 17080152 | Polystyrol expandiert (EPS) | Polystyrène expansé (EPS) | ISOVER Trittschalldämmplatte EPS 040 DES sg | ISOVER Trittschalldämmplatte EPS 040 DES sg | 50 | Saint-Gobain Rigips GmbH |  | 14-16 | 0.038 | 15-60 | 0.4 | 1450 | 60 | 60 |  |  |  |  | X | 2019-12-31
26 | 17080153 | Polystyrol expandiert (EPS) | Polystyrène expansé (EPS) | ISOVER EPS Dämmplatte DI, DZ, WI, WZ, WAP | ISOVER EPS Dämmplatte DI, DZ, WI, WZ, WAP | 50 | Saint-Gobain Rigips GmbH |  | 14-16 | 0.038 | 10-500 | 0.4 | 1450 | 60 | 60 |  |  |  |  | X | 2019-12-31
26 | 17080154 | Polystyrol expandiert (EPS) | Polystyrène expansé (EPS) | ISOVER Fassadendämmplatte elastifiziert EPSe 040 WDV | ISOVER panneau pour façades EPSe 040 WDV | 50 | Saint-Gobain Rigips GmbH |  | 14-20 | 0.038 | 40-200 | 0.4 | 1450 | 60 | 60 |  |  |  |  | X | 2019-12-31
26 | 17080155 | Polystyrol expandiert (EPS) | Polystyrène expansé (EPS) | ISOVER Fassadendämmplatte elastifiziert EPSe 035 WDV | ISOVER panneau pour façades EPSe 035 WDV | 50 | Saint-Gobain Rigips GmbH |  | 21-26 | 0.034 | 40-200 | 0.4 | 1450 | 60 | 60 |  |  |  |  | X | 2019-12-31
26 | 17080156 | Polystyrol expandiert (EPS) | Polystyrène expansé (EPS) | ISOVER EPS Dämmplatte DEO dm, DAA dm, DAD dm, WAB | ISOVER EPS Dämmplatte DEO dm, DAA dm, DAD dm, WAB | 50 | Saint-Gobain Rigips GmbH |  | 19-21 | 0.038 | 10-500 | 0.4 | 1450 | 60 | 60 |  |  |  |  | X | 2019-12-31
26 | 17080157 | Polystyrol expandiert (EPS) | Polystyrène expansé (EPS) | ISOVER EPS Dämmplatte DI, DZ, WI, WZ, DEO dm, DAA dm, DAD dm, WAB, WAP | ISOVER EPS Dämmplatte DI, DZ, WI, WZ, DEO dm, DAA dm, DAD dm, WAB, WAP | 50 | Saint-Gobain Rigips GmbH |  | 22-24 | 0.034 | 10-500 | 0.4 | 1450 | 60 | 60 |  |  |  |  | X | 2019-12-31
26 | 17080158 | Polystyrol expandiert (EPS) | Polystyrène expansé (EPS) | ISOVER EPS Dämmplatte DEO dh, DAA dh, DAD dh | ISOVER EPS Dämmplatte DEO dh, DAA dh, DAD dh | 50 | Saint-Gobain Rigips GmbH |  | 25-27 | 0.034 | 10-500 | 0.4 | 1450 | 60 | 60 |  |  |  |  | X | 2019-12-31
26 | 17080159 | Polystyrol expandiert (EPS) | Polystyrène expansé (EPS) | ISOVER EPS Dämmplatte DEO ds, DAA ds, DAD ds | ISOVER EPS Dämmplatte DEO ds, DAA ds, DAD ds | 50 | Saint-Gobain Rigips GmbH |  | 29-31 | 0.034 | 10-500 | 0.4 | 1450 | 60 | 60 |  |  |  |  | X | 2019-12-31
26 | 17080160 | Polystyrol expandiert (EPS) | Polystyrène expansé (EPS) | ISOVER Fassadendämmplatte grau 034 | ISOVER panneau pour façades, gris 034 | 50 | Saint-Gobain Rigips GmbH |  | 14-20 | 0.033 | 10-400 | 0.4 | 1450 | 60 | 60 |  |  |  |  | X | 2019-12-31
26 | 17080161 | Polystyrol expandiert (EPS) | Polystyrène expansé (EPS) | ISOVER Fassadendämmplatte grau 032 | ISOVER panneau pour façades, gris 032 | 50 | Saint-Gobain Rigips GmbH |  | 16-18 | 0.031 | 20-300 | 0.4 | 1450 | 60 | 60 |  |  |  |  | X | 2019-12-31
26 | 17080162 | Polystyrol expandiert (EPS) | Polystyrène expansé (EPS) | ISOVER Fassadenschalldämmplatte grau Silence dB Plus 032 | ISOVER panneau insonorisant pour façades gris Silence dB Plus 032 | 50 | Saint-Gobain Rigips GmbH |  | 15-20 | 0.031 | 40-200 | 0.4 | 1450 | 60 | 60 |  |  |  |  | X | 2019-12-31
26 | 17080163 | Polystyrol expandiert (EPS) | Polystyrène expansé (EPS) | ISOVER Perimeter- und Sockeldämmplatte 035 AW3 150 | ISOVER Perimeter- und Sockeldämmplatte 035 AW3 150 | 50 | Saint-Gobain Rigips GmbH |  | 27-39 | 0.034 | 30-300 | 0.4 | 1450 | 60 | 60 |  |  |  |  | X | 2019-12-31
26 | 17080164 | Polystyrol expandiert (EPS) | Polystyrène expansé (EPS) | ISOVER Perimeter- und Sockeldämmplatte 035 BW3 150 | ISOVER Perimeter- und Sockeldämmplatte 035 BW3 150 | 50 | Saint-Gobain Rigips GmbH |  | 30-34 | 0.034 | 50-360 | 0.4 | 1450 | 60 | 60 |  |  |  |  | X | 2019-12-31
26 | 17080165 | Polystyrol expandiert (EPS) | Polystyrène expansé (EPS) | ISOVER Perimeter- und Sockeldämmplatte 032 AW3 150 grau | ISOVER Perimeter- und Sockeldämmplatte 032 AW3 150 grau | 50 | Saint-Gobain Rigips GmbH |  | 26-30 | 0.031 | 60-300 | 0.4 | 1450 | 60 | 60 |  |  |  |  | X | 2019-12-31
26 | 16050111 | Polystyrol expandiert (EPS) | Polystyrène expansé (EPS) | Sarna Granol K5 EPS 030 GR | Sarna Granol K5 EPS 030 GR | 14 | Sarna-Granol AG |  | 15 | 0.03 | 40-300 | 0.4 | 1450 | 60 | 60 |  |  |  |  | X | 2018-06-30 | für verputzte Aussenwanddämmsysteme | panneau à crépir
26 | 16100131 | Polystyrol expandiert (EPS) | Polystyrène expansé (EPS) | S-Therm Plus | S-Therm Plus | 6 | Sika Schweiz AG |  | 25 | 0.029 | 40-300 | 0.4 | 1450 | 60 | 60 |  |  |  |  | X | 2018-12-31 | für Flachdach, Stufenfalz, mit Reflexionsbeschichtung | pour toits plats; à battues, avec revêtement réfléchissant
26 | 16100132 | Polystyrol expandiert (EPS) | Polystyrène expansé (EPS) | S-Therm Roof | S-Therm Roof | 6 | Sika Schweiz AG |  | 25 | 0.034 | 40-300 | 0.4 | 1450 | 60 | 60 |  |  |  |  | X | 2018-12-31 | für Flachdach, Stufenfalz | pour toits plats; à battues
26 | 16100133 | Polystyrol expandiert (EPS) | Polystyrène expansé (EPS) | S-Therm Duro | S-Therm Duro | 6 | Sika Schweiz AG |  | 45 | 0.032 | 40-300 | 0.4 | 1450 | 60 | 60 |  |  |  |  | X | 2018-12-31 | für Flachdach, Stufenfalz, druckfest | pour toits plats; à battues, résistant à la compression
26 | 17080021 | Polystyrol expandiert (EPS) | Polystyrène expansé (EPS) | NEOSTIR | NEOSTIR | 157 | Soprema s.r.l. |  | 17-30 | 0.031 | 10-300 | 0.4 | 1450 | 60 | 60 |  |  |  |  | X | 2019-12-31 | EPS grau für Fassade und Flachdach | EPS gris pour façade et toit plat
26 | 17080022 | Polystyrol expandiert (EPS) | Polystyrène expansé (EPS) | NEOSTIR 029 | NEOSTIR 029 | 157 | Soprema s.r.l. |  | 24-30 | 0.029 | 40-300 | 0.4 | 1450 | 60 | 60 |  |  |  |  | X | 2019-12-31 | Wärmedämmung für Fassade und Flachdach | Isolation thermique pour façade et toit plat
26 | 17080023 | Polystyrol expandiert (EPS) | Polystyrène expansé (EPS) | NEOSTIR GW 30 | NEOSTIR GW 30 | 157 | Soprema s.r.l. |  | 18-24 | 0.03 | 50-300 | 0.4 | 1450 | 60 | 60 |  |  |  |  | X | 2019-12-31 | Wärmedämmung für Fassade und Flachdach | Isolation thermique pour façade et toit plat
26 | 17080024 | Polystyrol expandiert (EPS) | Polystyrène expansé (EPS) | SIRAPOR 034 | SIRAPOR 034 | 157 | Soprema s.r.l. |  | 21-25 | 0.034 | 40-300 | 0.4 | 1450 | 60 | 60 |  |  |  |  | X | 2019-12-31 | Wärmedämmung für Fassade und Flachdach | Isolation thermique pour façade et toit plat
26 | 17080025 | Polystyrol expandiert (EPS) | Polystyrène expansé (EPS) | SIRAPOR EPS 100 | SIRAPOR EPS 100 | 157 | Soprema s.r.l. |  | 17-21 | 0.036 | 10-300 | 0.4 | 1450 | 60 | 60 |  |  |  |  | X | 2019-12-31 | Wärmedämmung für Fassade und Flachdach | Isolation thermique pour façade et toit plat
26 | 17080026 | Polystyrol expandiert (EPS) | Polystyrène expansé (EPS) | SIRAPOR EPS 200 | SIRAPOR EPS 200 | 157 | Soprema s.r.l. |  | 27-31 | 0.033 | 10-300 | 0.4 | 1450 | 60 | 60 |  |  |  |  | X | 2019-12-31 | Wärmedämmung für Fassade und Flachdach | Isolation thermique pour façade et toit plat
26 | 17110011 | Polystyrol expandiert (EPS) | Polystyrène expansé (EPS) | steinopor EPS plus 031 | steinopor EPS plus 031 | 87 | Steinbacher Dämmstoff GmbH |  | 17-23 | 0.031 | 20-300 | 0.4 | 1450 | 60 | 60 |  |  |  |  | X | 2019-12-31 | Blockware, unbeschichtet | produit fabriqué en blocs
26 | 17110012 | Polystyrol expandiert (EPS) | Polystyrène expansé (EPS) | steinopor EPS - 120 kPa | steinopor EPS - 120 kPa | 87 | Steinbacher Dämmstoff GmbH |  | 23-27 | 0.034 | 20-500 | 0.4 | 1450 | 60 | 60 |  |  |  |  | X | 2019-12-31 | Blockware, unbeschichtet | produit fabriqué en blocs
26 | 17110013 | Polystyrol expandiert (EPS) | Polystyrène expansé (EPS) | steinopor EPS - 100 kPa | steinopor EPS - 100 kPa | 87 | Steinbacher Dämmstoff GmbH |  | 17-23 | 0.036 | 20-500 | 0.4 | 1450 | 60 | 60 |  |  |  |  | X | 2019-12-31 | Blockware, unbeschichtet | produit fabriqué en blocs
26 | 17110014 | Polystyrol expandiert (EPS) | Polystyrène expansé (EPS) | steinopor EPS-F | steinopor EPS-F | 87 | Steinbacher Dämmstoff GmbH |  | 15-18 | 0.038 | 10-500 | 0.4 | 1450 | 60 | 60 |  |  |  |  | X | 2019-12-31 | Blockware, unbeschichtet | produit fabriqué en blocs
26 | 17110015 | Polystyrol expandiert (EPS) | Polystyrène expansé (EPS) | steinopor EPS-F 20 | steinopor EPS-F 20 | 87 | Steinbacher Dämmstoff GmbH |  | 18-22 | 0.036 | 10-500 | 0.4 | 1450 | 60 | 60 |  |  |  |  | X | 2019-12-31 | Blockware, unbeschichtet | produit fabriqué en blocs
26 | 17110016 | Polystyrol expandiert (EPS) | Polystyrène expansé (EPS) | steinopor EPS-F plus | steinopor EPS-F plus | 87 | Steinbacher Dämmstoff GmbH |  | 15-24 | 0.031 | 10-500 | 0.4 | 1450 | 60 | 60 |  |  |  |  | X | 2019-12-31 | Blockware, unbeschichtet | produit fabriqué en blocs
26 | 17110017 | Polystyrol expandiert (EPS) | Polystyrène expansé (EPS) | steinodur PSN | steinodur PSN | 87 | Steinbacher Dämmstoff GmbH |  | 30-40 | 0.035 | 50-200 | 0.4 | 1450 | 60 | 60 |  |  |  |  | X | 2019-12-31 | Automatenplatte, Stufenfalz | produit moulé, à battues
26 | 17110018 | Polystyrol expandiert (EPS) | Polystyrène expansé (EPS) | steinodur UKD | steinodur UKD | 87 | Steinbacher Dämmstoff GmbH |  | 30-40 | 0.037 | 50-250 | 0.4 | 1450 | 60 | 60 |  |  |  |  | X | 2019-12-31 | Automatenplatte, Stufenfalz | produit moulé, à battues
26 | 17110019 | Polystyrol expandiert (EPS) | Polystyrène expansé (EPS) | steinodur UKD plus | steinodur UKD plus | 87 | Steinbacher Dämmstoff GmbH |  | 25-35 | 0.032 | 100-250 | 0.4 | 1450 | 60 | 60 |  |  |  |  | X | 2019-12-31 | Automatenplatte, Stufenfalz | produit moulé, à battues
26 | 17110020 | Polystyrol expandiert (EPS) | Polystyrène expansé (EPS) | steinopor Roll EPS-T plus | steinopor Roll EPS-T plus | 87 | Steinbacher Dämmstoff GmbH |  | 10-15 | 0.032 | 20-40 | 0.4 | 1450 | 60 | 60 |  |  |  |  | X | 2019-12-31 | Trittschalldämmung, Blockware elastifiziert | panneau bruit d'impact, produit en blocs, élastifié
26 | 17110026 | Polystyrol expandiert (EPS) | Polystyrène expansé (EPS) | steinodur SPL | steinodur SPL | 87 | Steinbacher Dämmstoff GmbH |  | 26-36 | 0.035 | 20-400 | 0.4 | 1450 | 60 | 60 |  |  |  |  | X | 2019-12-31 | Automatenplatte | produit moulé
26 | 17070151 | Polystyrol expandiert (EPS) | Polystyrène expansé (EPS) | steinopor EPS plus 029 | steinopor EPS plus 029 | 87 | Steinbacher Dämmstoff GmbH |  | 21-25 | 0.029 | 50-300 | 0.4 | 1450 | 60 | 60 |  |  |  |  | X | 2019-12-31 | Blockware, unbeschichtet | produit fabriqué en blocs
26 | 17040101 | Polystyrol expandiert (EPS) | Polystyrène expansé (EPS) | steinopor Roll EPS-T | steinopor Roll EPS-T | 87 | Steinbacher Dämmstoff GmbH |  | 10-15 | 0.042 | 20-45 | 0.4 | 1450 | 60 | 60 |  |  |  |  | X | 2019-06-30 | Trittschalldämmung, EPS-Blockware elastifiziert | panneau bruit d'impact, produit en blocs, élastifié
26 | 17100032 | Polystyrol expandiert (EPS) | Polystyrène expansé (EPS) | swissporLAMBDA universell 031 | swissporLAMBDA universell 031 | 17 | swisspor AG |  | ca. 15 | 0.031 | 10-400 | 0.4 | 1450 | 60 | 60 |  |  |  |  | X | 2019-12-31
26 | 17100033 | Polystyrol expandiert (EPS) | Polystyrène expansé (EPS) | swissporLAMBDA Vento | swissporLAMBDA Vento | 17 | swisspor AG |  | ca. 15 | 0.031 | 10-400 | 0.4 | 1450 | 60 | 60 |  |  |  |  | X | 2019-12-31 | Blockware | produit fabriqué en blocs
26 | 17100034 | Polystyrol expandiert (EPS) | Polystyrène expansé (EPS) | swissporLAMBDA White 031 | swissporLAMBDA White 031 | 17 | swisspor AG |  | ca. 15 | 0.031 | 80-320 | 0.4 | 1450 | 60 | 60 |  |  |  |  | X | 2019-12-31 | Kern grau, beidseitig weiss kaschiert | noyau gris, couche blanche sur les deux faces
26 | 17100035 | Polystyrol expandiert (EPS) | Polystyrène expansé (EPS) | swissporLAMBDA White Mono 031 | swissporLAMBDA White Mono 031 | 17 | swisspor AG |  | ca. 15 | 0.031 | 80-320 | 0.4 | 1450 | 60 | 60 |  |  |  |  | X | 2019-12-31 | Kern grau, einseitig weiss kaschiert | noyau gris, couche blanche sur une face
26 | 16100021 | Polystyrol expandiert (EPS) | Polystyrène expansé (EPS) | swissporEPS 15 | swissporEPS 15 | 17 | swisspor AG |  | 15 | 0.038 | 10-500 | 0.4 | 1450 | 60 | 60 |  |  |  |  | X | 2018-12-31 | Blockware | produit fabriqué en blocs
26 | 16100022 | Polystyrol expandiert (EPS) | Polystyrène expansé (EPS) | swissporEPS 15 100% rezykliert | swissporEPS 15 100% recyclé | 17 | swisspor AG |  | 15 | 0.038 | 10-500 | 0.4 | 1450 | 60 | 60 |  |  |  |  | X | 2018-12-31 | Blockware | produit fabriqué en blocs
26 | 16100023 | Polystyrol expandiert (EPS) | Polystyrène expansé (EPS) | swissporEPS 20 | swissporEPS 20 | 17 | swisspor AG |  | 20 | 0.036 | 10-500 | 0.4 | 1450 | 60 | 60 |  |  |  |  | X | 2018-12-31 | Blockware | produit fabriqué en blocs
26 | 16100024 | Polystyrol expandiert (EPS) | Polystyrène expansé (EPS) | swissporEPS 30 | swissporEPS 30 | 17 | swisspor AG |  | 30 | 0.033 | 10-500 | 0.4 | 1450 | 60 | 60 |  |  |  |  | X | 2018-12-31 | Blockware | produit fabriqué en blocs
26 | 16100025 | Polystyrol expandiert (EPS) | Polystyrène expansé (EPS) | swissporEPS 30 100% rezykliert | swissporEPS 30 100% recyclé | 17 | swisspor AG |  | 28 | 0.033 | 10-400 | 0.4 | 1450 | 60 | 60 |  |  |  |  | X | 2018-12-31 | Blockware | produit fabriqué en blocs
26 | 16100026 | Polystyrol expandiert (EPS) | Polystyrène expansé (EPS) | swissporEPS 30 Sockel | swissporEPS Socle | 17 | swisspor AG |  | 30 | 0.033 | 50-300 | 0.4 | 1450 | 60 | 60 |  |  |  |  | X | 2018-12-31 | formgeschäumt, Stufenfalz | produit moulé, à battues
26 | 16100027 | Polystyrol expandiert (EPS) | Polystyrène expansé (EPS) | swissporEPS 30 Perimeter | swissporEPS Panneau périmétrique | 17 | swisspor AG |  | 30 | 0.033 | 50-400 | 0.4 | 1450 | 60 | 60 |  |  |  |  | X | 2018-12-31 | formgeschäumt, Stufenfalz | produit moulé, à battues
26 | 16100028 | Polystyrol expandiert (EPS) | Polystyrène expansé (EPS) | swissporEPS 30 Perimeter Drain | swissporEPS Panneau Drain | 17 | swisspor AG |  | 30 | 0.033 | 50-300 | 0.4 | 1450 | 60 | 60 |  |  |  |  | X | 2018-12-31 | formgeschäumt, Stufenfalz, mit Filtervlies | produit moulé, à battues, avec revêtement en non-tissé
26 | 16100029 | Polystyrol expandiert (EPS) | Polystyrène expansé (EPS) | swissporEPS-T (Trittschalldämmplatte) | swissporEPS-T (isolation phonique) | 17 | swisspor AG |  | 12-15 | 0.039 | 10-50 | 0.4 | 1450 | 60 | 60 |  |  |  |  | X | 2018-12-31 | Platten auf Rollen, elastifiziert | matériau élastifié, en panneaux sur rouleaux
26 | 16100030 | Polystyrol expandiert (EPS) | Polystyrène expansé (EPS) | swissporEPS 150 Boden | swissporEPS 150 Sol | 17 | swisspor AG |  | min. 25 | 0.033 | 20-500 | 0.4 | 1450 | 60 | 60 |  |  |  |  | X | 2018-12-31 | Blockware | produit fabriqué en blocs
26 | 16100031 | Polystyrol expandiert (EPS) | Polystyrène expansé (EPS) | swissporEPS Roof | swissporEPS Roof | 17 | swisspor AG |  | min. 23 | 0.034 | 20-500 | 0.4 | 1450 | 60 | 60 |  |  |  |  | X | 2018-12-31 | Blockware | produit fabriqué en blocs
26 | 16100032 | Polystyrol expandiert (EPS) | Polystyrène expansé (EPS) | swissporEPS Roof ECO | swissporEPS Roof ECO | 17 | swisspor AG |  | 28 | 0.033 | 80-400 | 0.4 | 1450 | 60 | 60 |  |  |  |  | X | 2018-12-31 | formgeschäumt, Stufenfalz | produit moulé, à battues
26 | 16100033 | Polystyrol expandiert (EPS) | Polystyrène expansé (EPS) | swissporLAMBDA Sockel 030 | swissporLAMBDA Socle 030 | 17 | swisspor AG |  | 25 | 0.03 | 80-400 | 0.4 | 1450 | 60 | 60 |  |  |  |  | X | 2018-12-31
26 | 16100034 | Polystyrol expandiert (EPS) | Polystyrène expansé (EPS) | swissporLAMBDA Roof | swissporLAMBDA Roof | 17 | swisspor AG |  | min. 23 | 0.029 | 10-400 | 0.4 | 1450 | 60 | 60 |  |  |  |  | X | 2018-12-31 | Blockware | produit fabriqué en blocs
26 | 16100035 | Polystyrol expandiert (EPS) | Polystyrène expansé (EPS) | swissporLAMBDA Vento Premium | swissporLAMBDA Vento Premium | 17 | swisspor AG |  | min. 23 | 0.029 | 10-400 | 0.4 | 1450 | 60 | 60 |  |  |  |  | X | 2018-12-31 | Blockware | produit fabriqué en blocs
26 | 16100036 | Polystyrol expandiert (EPS) | Polystyrène expansé (EPS) | swissporLAMBDA Cassette | swissporLAMBDA Cassette | 17 | swisspor AG |  | min. 23 | 0.029 | 10-400 | 0.4 | 1450 | 60 | 60 |  |  |  |  | X | 2018-12-31 | Blockware | produit fabriqué en blocs
26 | 16100037 | Polystyrol expandiert (EPS) | Polystyrène expansé (EPS) | swissporLAMBDA universell 029 | swissporLAMBDA Universel 029 | 17 | swisspor AG |  | min. 23 | 0.029 | 10-400 | 0.4 | 1450 | 60 | 60 |  |  |  |  | X | 2018-12-31 | Blockware | produit fabriqué en blocs
26 | 16100038 | Polystyrol expandiert (EPS) | Polystyrène expansé (EPS) | swissporLAMBDA-T (Trittschalldämmplatte) | swissporLAMBDA-T (isolation phonique) | 17 | swisspor AG |  | 12-15 | 0.031 | 10-50 | 0.4 | 1450 | 60 | 60 |  |  |  |  | X | 2018-12-31
26 | 16050082 | Polystyrol expandiert (EPS) | Polystyrène expansé (EPS) | swissporLAMBDA Fassade 030 | swissporLAMBDA Façade 030 | 17 | swisspor AG |  | 18 | 0.03 | 80-400 | 0.4 | 1450 | 60 | 60 |  |  |  |  | X | 2018-06-30 | Blockware | produit fabriqué en blocs
26 | 16050083 | Polystyrol expandiert (EPS) | Polystyrène expansé (EPS) | swissporLAMBDA White 030 | swissporLAMBDA White 030 | 17 | swisspor AG |  | 18 | 0.03 | 80-400 | 0.4 | 1450 | 60 | 60 |  |  |  |  | X | 2018-06-30 | Kern grau, beidseitig weiss kaschiert | noyau gris, couche blanche sur les deux faces
26 | 16050084 | Polystyrol expandiert (EPS) | Polystyrène expansé (EPS) | swissporLAMBDA White Mono 030 | swissporLAMBDA White Mono 030 | 17 | swisspor AG |  | 18 | 0.03 | 80-400 | 0.4 | 1450 | 60 | 60 |  |  |  |  | X | 2018-06-30 | Kern grau, einseitig weiss kaschiert | noyau gris, couche blanche sur une face
49 | 49.01 | Polystyrol-Granulat (EPS) | Polystyrène granulé (EPS) | [8 empty] | 0.39 | 1400 | 2 | 2 |  | X
49 | 16100013 | Polystyrol-Granulat | Polystyrène expansé (EPS), granules | isofloc H2 Wall, isofloc pearl | isofloc H2 Wall, isofloc pearl | 10 | isofloc AG |  | 20-25 | 0.033 | variabel | 0.39 | 1400 | 2 | 2 |  |  |  |  | X | 2018-12-31 | Kerndämmung in Mauerwerk | isolation intermédiaire pour double mur
27 | 27.01 | Polystyrol extrudiert (XPS) | Polystyrène extrudé (XPS) | Polystyrol extrudiert (XPS); nicht überwacht | Polystyrène extrudé (XPS); non contrôlé |  |  | 25-65 |  | 0.045 |  | 0.4 | 1450 | 150 | 150 |  | X |  | X
27 | 27.02 | Polystyrol extrudiert (XPS) | Polystyrène extrudé (XPS) | Polystyrol extrudiert (XPS): lose; nicht überwacht | Polystyrène extrudé (XPS), en vrac; non controlé |  |  | 10-30 |  |  |  | 0.39 | 1400 | 2 | 2 |  | X
27 | 16050031 | Polystyrol extrudiert (XPS) | Polystyrène extrudé (XPS) | Styrisol | Styrisol | 38 | Abriso nv |  | 31-41 | 0.035 | 20-160 | 0.4 | 1450 | 150 | 150 |  |  |  |  | X | 2018-06-30
27 | 16050032 | Polystyrol extrudiert (XPS) | Polystyrène extrudé (XPS) | Styrisol 500 | Styrisol 500 | 38 | Abriso nv |  | 32-44 | 0.035 | 50-120 | 0.4 | 1450 | 150 | 150 |  |  |  |  | X | 2018-06-30
27 | 16050033 | Polystyrol extrudiert (XPS) | Polystyrène extrudé (XPS) | Styrisol GR-300 | Styrisol GR-300 | 38 | Abriso nv |  | 30-40 | 0.035 | 40-160 | 0.4 | 1450 | 150 | 150 |  |  |  |  | X | 2018-06-30
27 | 17030141 | Polystyrol extrudiert (XPS) | Polystyrène extrudé (XPS) | Austrotherm XPS TOP P | Austrotherm XPS TOP P | 49 | Austrotherm GmbH |  | 33 | 0.033 | 30-60 | 0.4 | 1450 | 150 | 150 |  |  |  |  | X | 2018-12-31
27 | 17030142 | Polystyrol extrudiert (XPS) | Polystyrène extrudé (XPS) | Austrotherm XPS TOP P | Austrotherm XPS TOP P | 49 | Austrotherm GmbH |  | 33 | 0.035 | 70-80 | 0.4 | 1450 | 150 | 150 |  |  |  |  | X | 2018-12-31
27 | 17030143 | Polystyrol extrudiert (XPS) | Polystyrène extrudé (XPS) | Austrotherm XPS TOP P | Austrotherm XPS TOP P | 49 | Austrotherm GmbH |  | 33 | 0.036 | 100-160 | 0.4 | 1450 | 150 | 150 |  |  |  |  | X | 2018-12-31
27 | 17030144 | Polystyrol extrudiert (XPS) | Polystyrène extrudé (XPS) | Austrotherm XPS TOP P | Austrotherm XPS TOP P | 49 | Austrotherm GmbH |  | 33 | 0.038 | 180-200 | 0.4 | 1450 | 150 | 150 |  |  |  |  | X | 2018-12-31
27 | 17030161 | Polystyrol extrudiert (XPS) | Polystyrène extrudé (XPS) | Austrotherm XPS TOP 30 | Austrotherm XPS TOP 30 | 49 | Austrotherm GmbH |  | 33 | 0.033 | 30-60 | 0.4 | 1450 | 150 | 150 |  |  |  |  | X | 2018-12-31
27 | 17030162 | Polystyrol extrudiert (XPS) | Polystyrène extrudé (XPS) | Austrotherm XPS TOP 30 | Austrotherm XPS TOP 30 | 49 | Austrotherm GmbH |  | 33 | 0.035 | 70-80 | 0.4 | 1450 | 150 | 150 |  |  |  |  | X | 2018-12-31
27 | 17030163 | Polystyrol extrudiert (XPS) | Polystyrène extrudé (XPS) | Austrotherm XPS TOP 30 | Austrotherm XPS TOP 30 | 49 | Austrotherm GmbH |  | 33 | 0.036 | 100-160 | 0.4 | 1450 | 150 | 150 |  |  |  |  | X | 2018-12-31
27 | 17030164 | Polystyrol extrudiert (XPS) | Polystyrène extrudé (XPS) | Austrotherm XPS TOP 30 | Austrotherm XPS TOP 30 | 49 | Austrotherm GmbH |  | 33 | 0.038 | 180-200 | 0.4 | 1450 | 150 | 150 |  |  |  |  | X | 2018-12-31
27 | 17030171 | Polystyrol extrudiert (XPS) | Polystyrène extrudé (XPS) | Austrotherm XPS TOP 50 | Austrotherm XPS TOP 50 | 49 | Austrotherm GmbH |  | 34 | 0.033 | 50-60 | 0.4 | 1450 | 150 | 150 |  |  |  |  | X | 2018-12-31
27 | 17030172 | Polystyrol extrudiert (XPS) | Polystyrène extrudé (XPS) | Austrotherm XPS TOP 50 | Austrotherm XPS TOP 50 | 49 | Austrotherm GmbH |  | 34 | 0.035 | 70-120 | 0.4 | 1450 | 150 | 150 |  |  |  |  | X | 2018-12-31
27 | 17030173 | Polystyrol extrudiert (XPS) | Polystyrène extrudé (XPS) | Austrotherm XPS TOP 50 | Austrotherm XPS TOP 50 | 49 | Austrotherm GmbH |  | 34 | 0.036 | 140-160 | 0.4 | 1450 | 150 | 150 |  |  |  |  | X | 2018-12-31
27 | 17030174 | Polystyrol extrudiert (XPS) | Polystyrène extrudé (XPS) | Austrotherm XPS TOP 50 | Austrotherm XPS TOP 50 | 49 | Austrotherm GmbH |  | 34 | 0.038 | 180-200 | 0.4 | 1450 | 150 | 150 |  |  |  |  | X | 2018-12-31
27 | 17030181 | Polystyrol extrudiert (XPS) | Polystyrène extrudé (XPS) | Austrotherm XPS TOP 70 | Austrotherm XPS TOP 70 | 49 | Austrotherm GmbH |  | 39 | 0.033 | 50-60 | 0.4 | 1450 | 150 | 150 |  |  |  |  | X | 2019-06-30
27 | 17030182 | Polystyrol extrudiert (XPS) | Polystyrène extrudé (XPS) | Austrotherm XPS TOP 70 | Austrotherm XPS TOP 70 | 49 | Austrotherm GmbH |  | 39 | 0.035 | 70-120 | 0.4 | 1450 | 150 | 150 |  |  |  |  | X | 2019-06-30
27 | 17030183 | Polystyrol extrudiert (XPS) | Polystyrène extrudé (XPS) | Austrotherm XPS TOP 70 | Austrotherm XPS TOP 70 | 49 | Austrotherm GmbH |  | 39 | 0.036 | 140-160 | 0.4 | 1450 | 150 | 150 |  |  |  |  | X | 2019-06-30
27 | 17030184 | Polystyrol extrudiert (XPS) | Polystyrène extrudé (XPS) | Austrotherm XPS TOP 70 | Austrotherm XPS TOP 70 | 49 | Austrotherm GmbH |  | 39 | 0.038 | 180-200 | 0.4 | 1450 | 150 | 150 |  |  |  |  | X | 2019-06-30
27 | 17030191 | Polystyrol extrudiert (XPS) | Polystyrène extrudé (XPS) | Austrotherm XPS TOP P TB | Austrotherm XPS TOP P TB | 49 | Austrotherm GmbH |  | 30 | 0.035 | 180-400 | 0.4 | 1450 | 150 | 150 |  |  |  |  | X | 2019-06-30
27 | 17030192 | Polystyrol extrudiert (XPS) | Polystyrène extrudé (XPS) | Austrotherm XPS TOP 30 TB | Austrotherm XPS TOP 30 TB | 49 | Austrotherm GmbH |  | 30 | 0.035 | 180-400 | 0.4 | 1450 | 150 | 150 |  |  |  |  | X | 2019-12-31
27 | 17030193 | Polystyrol extrudiert (XPS) | Polystyrène extrudé (XPS) | Austrotherm XPS TOP 50 TB | Austrotherm XPS TOP 50 TB | 49 | Austrotherm GmbH |  | 34 | 0.035 | 180-400 | 0.4 | 1450 | 150 | 150 |  |  |  |  | X | 2019-12-31
27 | 17030194 | Polystyrol extrudiert (XPS) | Polystyrène extrudé (XPS) | Austrotherm XPS TOP 70 TB | Austrotherm XPS TOP 70 TB | 49 | Austrotherm GmbH |  | 39 | 0.035 | 180-400 | 0.4 | 1450 | 150 | 150 |  |  |  |  | X | 2019-12-31
27 | 16070031 | Polystyrol extrudiert (XPS) | Polystyrène extrudé (XPS) | Styrodur C | Styrodur C | 45 | BASF SE |  | 28-45 | 0.032 | 20-40 | 0.4 | 1450 | 150 | 150 |  |  |  |  | X | 2018-12-31
27 | 16070032 | Polystyrol extrudiert (XPS) | Polystyrène extrudé (XPS) | Styrodur C | Styrodur C | 45 | BASF SE |  | 28-45 | 0.034 | 50-60 | 0.4 | 1450 | 150 | 150 |  |  |  |  | X | 2018-12-31
27 | 16070033 | Polystyrol extrudiert (XPS) | Polystyrène extrudé (XPS) | Styrodur C | Styrodur C | 45 | BASF SE |  | 28-45 | 0.035 | 80-100 | 0.4 | 1450 | 150 | 150 |  |  |  |  | X | 2018-12-31
27 | 16070034 | Polystyrol extrudiert (XPS) | Polystyrène extrudé (XPS) | Styrodur C | Styrodur C | 45 | BASF SE |  | 28-45 | 0.036 | 120 | 0.4 | 1450 | 150 | 150 |  |  |  |  | X | 2018-12-31
27 | 16070035 | Polystyrol extrudiert (XPS) | Polystyrène extrudé (XPS) | Styrodur C | Styrodur C | 45 | BASF SE |  | 28-45 | 0.038 | 140-200 | 0.4 | 1450 | 150 | 150 |  |  |  |  | X | 2018-12-31
27 | 16040021 | Polystyrol extrudiert (XPS) | Polystyrène extrudé (XPS) | Styrodur 3000 CS | Styrodur 3000 CS | 45 | BASF SE |  | 28-45 | 0.033 | 30-240 | 0.4 | 1450 | 150 | 150 |  |  |  |  | X | 2018-06-30
27 | 16040022 | Polystyrol extrudiert (XPS) | Polystyrène extrudé (XPS) | Styrodur 4000 CS | Styrodur 4000 CS | 45 | BASF SE |  | 28-45 | 0.035 | 60-240 | 0.4 | 1450 | 150 | 150 |  |  |  |  | X | 2018-06-30
27 | 16040023 | Polystyrol extrudiert (XPS) | Polystyrène extrudé (XPS) | Styrodur 5000 CS | Styrodur 5000 CS | 45 | BASF SE |  | 28-45 | 0.035 | 60-240 | 0.4 | 1450 | 150 | 150 |  |  |  |  | X | 2018-06-30
27 | 17080031 | Polystyrol extrudiert (XPS) | Polystyrène extrudé (XPS) | Roofmate SL-AP | Roofmate SL-AP | 3 | Dow Europe GmbH |  | 33 | 0.033 | ≤ 80 | 0.4 | 1450 | 150 | 150 |  |  |  |  | X | 2019-12-31 | Stufenfalz, glatte Oberfläche | chants à battues, surface plate
27 | 17080032 | Polystyrol extrudiert (XPS) | Polystyrène extrudé (XPS) | Roofmate SL-AP | Roofmate SL-AP | 3 | Dow Europe GmbH |  | 33 | 0.034 | 81-120 | 0.4 | 1450 | 150 | 150 |  |  |  |  | X | 2019-12-31 | Stufenfalz, glatte Oberfläche | chants à battues, surface plate
27 | 17080033 | Polystyrol extrudiert (XPS) | Polystyrène extrudé (XPS) | Roofmate SL-AP | Roofmate SL-AP | 3 | Dow Europe GmbH |  | 33 | 0.036 | 121-200 | 0.4 | 1450 | 150 | 150 |  |  |  |  | X | 2019-12-31 | Stufenfalz, glatte Oberfläche | chants à battues, surface plate
27 | 17080041 | Polystyrol extrudiert (XPS) | Polystyrène extrudé (XPS) | Styrofoam TG-AP | Styrofoam TG-AP | 3 | Dow Europe GmbH |  | 33 | 0.033 | ≤ 80 | 0.4 | 1450 | 150 | 150 |  |  |  |  | X | 2019-12-31 | Kanten mit Nut und Kamm, glatte Oberfläche | chants rainés-crêtés, surface plate
27 | 17080042 | Polystyrol extrudiert (XPS) | Polystyrène extrudé (XPS) | Styrofoam TG-AP | Styrofoam TG-AP | 3 | Dow Europe GmbH |  | 33 | 0.034 | 81-100 | 0.4 | 1450 | 150 | 150 |  |  |  |  | X | 2019-12-31 | Kanten mit Nut und Kamm, glatte Oberfläche | chants rainés-crêtés, surface plate
27 | 17080051 | Polystyrol extrudiert (XPS) | Polystyrène extrudé (XPS) | Perimate DI-AP | Perimate DI-AP | 3 | Dow Europe GmbH |  | 33 | 0.033 | ≤ 80 | 0.4 | 1450 | 150 | 150 |  |  |  |  | X | 2019-12-31 | Stufenfalz, Oberfläche mit Rillen und Vlies | chants à battues, surface rainurée et revêtue d'un non-tissé
27 | 17080052 | Polystyrol extrudiert (XPS) | Polystyrène extrudé (XPS) | Perimate DI-AP | Perimate DI-AP | 3 | Dow Europe GmbH |  | 33 | 0.034 | 100-120 | 0.4 | 1450 | 150 | 150 |  |  |  |  | X | 2019-12-31 | Stufenfalz, Oberfläche mit Rillen und Vlies | chants à battues, surface rainurée et revêtue d'un non-tissé
27 | 17080053 | Polystyrol extrudiert (XPS) | Polystyrène extrudé (XPS) | Perimate DI-AP | Perimate DI-AP | 3 | Dow Europe GmbH |  | 33 | 0.036 | > 120 | 0.4 | 1450 | 150 | 150 |  |  |  |  | X | 2019-12-31 | Stufenfalz, Oberfläche mit Rillen und Vlies | chants à battues, surface rainurée et revêtue d'un non-tissé
27 | 17080061 | Polystyrol extrudiert (XPS) | Polystyrène extrudé (XPS) | Floormate 500-AP | Floormate 500-AP | 3 | Dow Europe GmbH |  | 40 | 0.034 | ≤ 60 | 0.4 | 1450 | 150 | 150 |  |  |  |  | X | 2019-12-31 | Stufenfalz, glatte Oberfläche | chants à battues, surface plate
27 | 17080062 | Polystyrol extrudiert (XPS) | Polystyrène extrudé (XPS) | Floormate 500-AP | Floormate 500-AP | 3 | Dow Europe GmbH |  | 40 | 0.035 | 61-120 | 0.4 | 1450 | 150 | 150 |  |  |  |  | X | 2019-12-31 | Stufenfalz, glatte Oberfläche | chants à battues, surface plate
27 | 17080063 | Polystyrol extrudiert (XPS) | Polystyrène extrudé (XPS) | Floormate 500-AP | Floormate 500-AP | 3 | Dow Europe GmbH |  | 40 | 0.036 | 121-200 | 0.4 | 1450 | 150 | 150 |  |  |  |  | X | 2019-12-31 | Stufenfalz, glatte Oberfläche | chants à battues, surface plate
27 | 17080071 | Polystyrol extrudiert (XPS) | Polystyrène extrudé (XPS) | Floormate 700-AP | Floormate 700-AP | 3 | Dow Europe GmbH |  | 45 | 0.034 | ≤ 60 | 0.4 | 1450 | 150 | 150 |  |  |  |  | X | 2019-12-31 | Stufenfalz, glatte Oberfläche | chants à battues, surface plate
27 | 17080072 | Polystyrol extrudiert (XPS) | Polystyrène extrudé (XPS) | Floormate 700-AP | Floormate 700-AP | 3 | Dow Europe GmbH |  | 45 | 0.035 | 61-120 | 0.4 | 1450 | 150 | 150 |  |  |  |  | X | 2019-12-31 | Stufenfalz, glatte Oberfläche | chants à battues, surface plate
27 | 17080081 | Polystyrol extrudiert (XPS) | Polystyrène extrudé (XPS) | Styrofoam IB-AP | Styrofoam IB-AP | 3 | Dow Europe GmbH |  | 33 | 0.033 | ≤ 80 | 0.4 | 1450 | 150 | 150 |  |  |  |  | X | 2019-12-31 | glatte Kante, raue Oberfläche für Putzhaftung | chants plats, surface rugueuse
27 | 17080082 | Polystyrol extrudiert (XPS) | Polystyrène extrudé (XPS) | Styrofoam IB-AP | Styrofoam IB-AP | 3 | Dow Europe GmbH |  | 33 | 0.034 | 81-120 | 0.4 | 1450 | 150 | 150 |  |  |  |  | X | 2019-12-31 | glatte Kante, raue Oberfläche für Putzhaftung | chants plats, surface rugueuse
27 | 17080083 | Polystyrol extrudiert (XPS) | Polystyrène extrudé (XPS) | Styrofoam IB-AP | Styrofoam IB-AP | 3 | Dow Europe GmbH |  | 33 | 0.036 | 121-200 | 0.4 | 1450 | 150 | 150 |  |  |  |  | X | 2019-12-31 | glatte Kante, raue Oberfläche für Putzhaftung | chants plats, surface rugueuse
27 | 17080091 | Polystyrol extrudiert (XPS) | Polystyrène extrudé (XPS) | XENERGY 500P | XENERGY 500P | 3 | Dow Europe GmbH |  | 40 | 0.032 | 100-160 | 0.4 | 1450 | 150 | 150 |  |  |  |  | X | 2019-12-31 | Stufenfalz, glatte Oberfläche | chants à battues, surface plate
27 | 17010011 | Polystyrol extrudiert (XPS) | Polystyrène extrudé (XPS) | XENERGY IBP | XENERGY IBP | 3 | Dow Europe GmbH |  | 34 | 0.031 | 60-80 | 0.4 | 1450 | 150 | 150 |  |  |  |  | X | 2018-12-31 | raue Oberfläche, glatte Kanten | surface rugueuse, chants plats
27 | 17010012 | Polystyrol extrudiert (XPS) | Polystyrène extrudé (XPS) | XENERGY IBP | XENERGY IBP | 3 | Dow Europe GmbH |  | 34 | 0.032 | 81-205 | 0.4 | 1450 | 150 | 150 |  |  |  |  | X | 2018-12-31 | raue Oberfläche, glatte Kanten | surface rugueuse, chants plats
27 | 17010021 | Polystyrol extrudiert (XPS) | Polystyrène extrudé (XPS) | XENERGY SLP | XENERGY SLP | 3 | Dow Europe GmbH |  | 34 | 0.031 | 60-80 | 0.4 | 1450 | 150 | 150 |  |  |  |  | X | 2018-12-31 | Stufenfalz | chants à battues
27 | 17010022 | Polystyrol extrudiert (XPS) | Polystyrène extrudé (XPS) | XENERGY SLP | XENERGY SLP | 3 | Dow Europe GmbH |  | 34 | 0.032 | 81-205 | 0.4 | 1450 | 150 | 150 |  |  |  |  | X | 2018-12-31 | Stufenfalz | chants à battues
27 | 17070041 | Polystyrol extrudiert (XPS) | Polystyrène extrudé (XPS) | X-Foam HBT 300 | X-Foam HBT 300 | 60 | Ediltec S.r.l. |  | 30-32 | 0.034 | 30-40 | 0.4 | 1450 | 150 | 150 |  |  |  |  | X | 2019-12-31 | Stufenfalz, Oberfläche glatt | chants à battues, surface plate
27 | 17070042 | Polystyrol extrudiert (XPS) | Polystyrène extrudé (XPS) | X-Foam HBT 300 | X-Foam HBT 300 | 60 | Ediltec S.r.l. |  | 30-33 | 0.035 | 50-60 | 0.4 | 1450 | 150 | 150 |  |  |  |  | X | 2019-12-31 | Stufenfalz, Oberfläche glatt | chants à battues, surface plate
27 | 17070043 | Polystyrol extrudiert (XPS) | Polystyrène extrudé (XPS) | X-Foam HBT 300 | X-Foam HBT 300 | 60 | Ediltec S.r.l. |  | 32-34 | 0.037 | 80-140 | 0.4 | 1450 | 150 | 150 |  |  |  |  | X | 2019-12-31 | Stufenfalz, Oberfläche glatt | chants à battues, surface plate
27 | 17070044 | Polystyrol extrudiert (XPS) | Polystyrène extrudé (XPS) | X-Foam HBT 300 | X-Foam HBT 300 | 60 | Ediltec S.r.l. |  | 33-35 | 0.039 | 160-200 | 0.4 | 1450 | 150 | 150 |  |  |  |  | X | 2019-12-31 | Stufenfalz, Oberfläche glatt | chants à battues, surface plate
27 | 17070051 | Polystyrol extrudiert (XPS) | Polystyrène extrudé (XPS) | X-Foam HBT 500 | X-Foam HBT 500 | 60 | Ediltec S.r.l. |  | 33-35 | 0.035 | 50-60 | 0.4 | 1450 | 150 | 150 |  |  |  |  | X | 2019-12-31 | Stufenfalz, Oberfläche glatt | chants à battues, surface plate
27 | 17070052 | Polystyrol extrudiert (XPS) | Polystyrène extrudé (XPS) | X-Foam HBT 500 | X-Foam HBT 500 | 60 | Ediltec S.r.l. |  | 34-38 | 0.037 | 80-120 | 0.4 | 1450 | 150 | 150 |  |  |  |  | X | 2019-12-31 | Stufenfalz, Oberfläche glatt | chants à battues, surface plate
27 | 17070061 | Polystyrol extrudiert (XPS) | Polystyrène extrudé (XPS) | X-Foam Wafer | X-Foam Wafer | 60 | Ediltec S.r.l. |  | 30-32 | 0.034 | 20-40 | 0.4 | 1450 | 150 | 150 |  |  |  |  | X | 2019-12-31 | gerade Kante, Oberfläche gewaffelt | chants plats
27 | 17070062 | Polystyrol extrudiert (XPS) | Polystyrène extrudé (XPS) | X-Foam Wafer | X-Foam Wafer | 60 | Ediltec S.r.l. |  | 30-33 | 0.035 | 50-60 | 0.4 | 1450 | 150 | 150 |  |  |  |  | X | 2019-12-31 | gerade Kante, Oberfläche gewaffelt | chants plats
27 | 17070063 | Polystyrol extrudiert (XPS) | Polystyrène extrudé (XPS) | X-Foam Wafer | X-Foam Wafer | 60 | Ediltec S.r.l. |  | 32-35 | 0.037 | 80-140 | 0.4 | 1450 | 150 | 150 |  |  |  |  | X | 2019-12-31 | gerade Kante, Oberfläche gewaffelt | chants plats
27 | 17070064 | Polystyrol extrudiert (XPS) | Polystyrène extrudé (XPS) | X-Foam Wafer | X-Foam Wafer | 60 | Ediltec S.r.l. |  | 33-35 | 0.039 | 160-200 | 0.4 | 1450 | 150 | 150 |  |  |  |  | X | 2019-12-31 | gerade Kante, Oberfläche gewaffelt | chants plats
27 | 16040031 | Polystyrol extrudiert (XPS) | Polystyrène extrudé (XPS) | FIBRAN XPS | FIBRAN XPS | 75 | Fibran Nord d.o.o. |  | 28-38 | 0.033 | 20-30 | 0.4 | 1450 | 150 | 150 |  |  |  |  | X | 2018-06-30
27 | 16040032 | Polystyrol extrudiert (XPS) | Polystyrène extrudé (XPS) | FIBRAN XPS | FIBRAN XPS | 75 | Fibran Nord d.o.o. |  | 28-38 | 0.034 | 40-50 | 0.4 | 1450 | 150 | 150 |  |  |  |  | X | 2018-06-30
27 | 16040033 | Polystyrol extrudiert (XPS) | Polystyrène extrudé (XPS) | FIBRAN XPS | FIBRAN XPS | 75 | Fibran Nord d.o.o. |  | 28-38 | 0.035 | 60-100 | 0.4 | 1450 | 150 | 150 |  |  |  |  | X | 2018-06-30
27 | 16040034 | Polystyrol extrudiert (XPS) | Polystyrène extrudé (XPS) | FIBRAN XPS | FIBRAN XPS | 75 | Fibran Nord d.o.o. |  | 28-38 | 0.036 | 120 | 0.4 | 1450 | 150 | 150 |  |  |  |  | X | 2018-06-30
27 | 16040035 | Polystyrol extrudiert (XPS) | Polystyrène extrudé (XPS) | FIBRAN XPS | FIBRAN XPS | 75 | Fibran Nord d.o.o. |  | 28-38 | 0.037 | 140-200 | 0.4 | 1450 | 150 | 150 |  |  |  |  | X | 2018-06-30
27 | 16090041 | Polystyrol extrudiert (XPS) | Polystyrène extrudé (XPS) | Jackodur Plus 300 | Jackodur Plus 300 | 16 | Jackon Insulation GmbH |  | 33-52 | 0.027 | 20-320 | 0.4 | 1450 | 150 | 150 |  |  |  |  | X | 2018-12-31 | Kanten Stufenfalz, Glattkante oder Nut und Feder | chants à battues, plats ou avec rainure et languette
27 | 17030081 | Polystyrol extrudiert (XPS) | Polystyrène extrudé (XPS) | Jackodur KF 300 | Jackodur KF 300 | 16 | Jackon Insulation GmbH |  | 33-35 | 0.034 | 20-60 | 0.4 | 1450 | 150 | 150 |  |  |  |  | X | 2019-06-30 | Kanten Stufenfalz, Glattkante oder Nut und Feder | chants à battues, plats ou avec rainure et languette
27 | 17030082 | Polystyrol extrudiert (XPS) | Polystyrène extrudé (XPS) | Jackodur KF 300 | Jackodur KF 300 | 16 | Jackon Insulation GmbH |  | 33-35 | 0.035 | 61-180 | 0.4 | 1450 | 150 | 150 |  |  |  |  | X | 2019-06-30 | Kanten Stufenfalz, Glattkante oder Nut und Feder | chants à battues, plats ou avec rainure et languette
27 | 17030091 | Polystyrol extrudiert (XPS) | Polystyrène extrudé (XPS) | Jackodur KF 500 | Jackodur KF 500 | 16 | Jackon Insulation GmbH |  | > 35 | 0.034 | 40-60 | 0.4 | 1450 | 150 | 150 |  |  |  |  | X | 2019-06-30 | Kanten Stufenfalz, Glattkante oder Nut und Feder | chants à battues, plats ou avec rainure et languette
27 | 17030092 | Polystyrol extrudiert (XPS) | Polystyrène extrudé (XPS) | Jackodur KF 500 | Jackodur KF 500 | 16 | Jackon Insulation GmbH |  | > 35 | 0.035 | 61-160 | 0.4 | 1450 | 150 | 150 |  |  |  |  | X | 2019-06-30 | Kanten Stufenfalz, Glattkante oder Nut und Feder | chants à battues, plats ou avec rainure et languette
27 | 17030093 | Polystyrol extrudiert (XPS) | Polystyrène extrudé (XPS) | Jackodur KF 500 | Jackodur KF 500 | 16 | Jackon Insulation GmbH |  | > 35 | 0.037 | 161-320 | 0.4 | 1450 | 150 | 150 |  |  |  |  | X | 2019-06-30 | Kanten Stufenfalz, Glattkante oder Nut und Feder | chants à battues, plats ou avec rainure et languette
27 | 17030101 | Polystyrol extrudiert (XPS) | Polystyrène extrudé (XPS) | Jackodur KF 700 | Jackodur KF 700 | 16 | Jackon Insulation GmbH |  | > 38 | 0.035 | 40-160 | 0.4 | 1450 | 150 | 150 |  |  |  |  | X | 2019-06-30 | Kanten Stufenfalz, Glattkante oder Nut und Feder | chants à battues, plats ou avec rainure et languette
27 | 17030102 | Polystyrol extrudiert (XPS) | Polystyrène extrudé (XPS) | Jackodur KF 700 | Jackodur KF 700 | 16 | Jackon Insulation GmbH |  | > 38 | 0.037 | 161-320 | 0.4 | 1450 | 150 | 150 |  |  |  |  | X | 2019-06-30 | Kanten Stufenfalz, Glattkante oder Nut und Feder | chants à battues, plats ou avec rainure et languette
27 | 15090071 | Polystyrol extrudiert (XPS) | Polystyrène extrudé (XPS) | Jackodur CFR 300 / 500 | Jackodur CFR 300 / 500 | 16 | Jackon Insulation GmbH |  | 34-40 | 0.034 | 20-60 | 0.4 | 1450 | 150 | 150 |  |  |  |  | X | 2017-12-31 | Kanten Stufenfalz, Glattkante oder Nut und Feder | chants à battues, plats ou avec rainure et languette
27 | 15090072 | Polystyrol extrudiert (XPS) | Polystyrène extrudé (XPS) | Jackodur CFR 300 / 500 | Jackodur CFR 300 / 500 | 16 | Jackon Insulation GmbH |  | 34-40 | 0.036 | 80 | 0.4 | 1450 | 150 | 150 |  |  |  |  | X | 2017-12-31 | Kanten Stufenfalz, Glattkante oder Nut und Feder | chants à battues, plats ou avec rainure et languette
27 | 15090081 | Polystyrol extrudiert (XPS) | Polystyrène extrudé (XPS) | Jackodur DS 300 | Jackodur DS 300 | 16 | Jackon Insulation GmbH |  | 33-35 | 0.034 | 20-60 | 0.4 | 1450 | 150 | 150 |  |  |  |  | X | 2017-12-31 | Kanten Stufenfalz, Glattkante oder Nut und Feder | chants à battues, plats ou avec rainure et languette
27 | 15090082 | Polystyrol extrudiert (XPS) | Polystyrène extrudé (XPS) | Jackodur DS 300 | Jackodur DS 300 | 16 | Jackon Insulation GmbH |  | 33-35 | 0.035 | 61-80 | 0.4 | 1450 | 150 | 150 |  |  |  |  | X | 2017-12-31 | Kanten Stufenfalz, Glattkante oder Nut und Feder | chants à battues, plats ou avec rainure et languette
27 | 15090083 | Polystyrol extrudiert (XPS) | Polystyrène extrudé (XPS) | Jackodur DS 300 | Jackodur DS 300 | 16 | Jackon Insulation GmbH |  | 33-35 | 0.036 | 81-160 | 0.4 | 1450 | 150 | 150 |  |  |  |  | X | 2017-12-31 | Kanten Stufenfalz, Glattkante oder Nut und Feder | chants à battues, plats ou avec rainure et languette
27 | 15090084 | Polystyrol extrudiert (XPS) | Polystyrène extrudé (XPS) | Jackodur DS 300 | Jackodur DS 300 | 16 | Jackon Insulation GmbH |  | 33-35 | 0.037 | 161-220 | 0.4 | 1450 | 150 | 150 |  |  |  |  | X | 2017-12-31 | Kanten Stufenfalz, Glattkante oder Nut und Feder | chants à battues, plats ou avec rainure et languette
27 | 15090091 | Polystyrol extrudiert (XPS) | Polystyrène extrudé (XPS) | Jackodur KF 300 Jackodrain | Jackodur KF 300 Jackodrain | 16 | Jackon Insulation GmbH |  | 33-35 | 0.034 | 20-60 | 0.4 | 1450 | 150 | 150 |  |  |  |  | X | 2017-12-31 | Kanten Stufenfalz, Glattkante oder Nut und Feder | chants à battues, plats ou avec rainure et languette
27 | 15090092 | Polystyrol extrudiert (XPS) | Polystyrène extrudé (XPS) | Jackodur KF 300 Jackodrain | Jackodur KF 300 Jackodrain | 16 | Jackon Insulation GmbH |  | 33-35 | 0.035 | 61-320 | 0.4 | 1450 | 150 | 150 |  |  |  |  | X | 2017-12-31 | Kanten Stufenfalz, Glattkante oder Nut und Feder | chants à battues, plats ou avec rainure et languette
27 | 16060021 | Polystyrol extrudiert (XPS) | Polystyrène extrudé (XPS) | Gematherm XC7 | Gematherm XC7 | 66 | Sirap Insulation S.r.l. |  | 40-45 | 0.034 | 50-60 | 0.4 | 1450 | 150 | 150 |  |  |  |  | X | 2018-12-31
27 | 16060022 | Polystyrol extrudiert (XPS) | Polystyrène extrudé (XPS) | Gematherm XC7 | Gematherm XC7 | 66 | Sirap Insulation S.r.l. |  | 40-45 | 0.036 | 80-120 | 0.4 | 1450 | 150 | 150 |  |  |  |  | X | 2018-12-31
27 | 16090011 | Polystyrol extrudiert (XPS) | Polystyrène extrudé (XPS) | Gematherm XC3 / XCW | Gematherm XC3 / XCW | 66 | Sirap Insulation S.r.l. |  | 30-33 | 0.033 | 30-40 | 0.4 | 1450 | 150 | 150 |  |  |  |  | X | 2018-12-31
27 | 16090012 | Polystyrol extrudiert (XPS) | Polystyrène extrudé (XPS) | Gematherm XC3 / XCW | Gematherm XC3 / XCW | 66 | Sirap Insulation S.r.l. |  | 30-33 | 0.034 | 50-60 | 0.4 | 1450 | 150 | 150 |  |  |  |  | X | 2018-12-31
27 | 16090013 | Polystyrol extrudiert (XPS) | Polystyrène extrudé (XPS) | Gematherm XC3 / XCW | Gematherm XC3 / XCW | 66 | Sirap Insulation S.r.l. |  | 30-33 | 0.036 | 80-300 | 0.4 | 1450 | 150 | 150 |  |  |  |  | X | 2018-12-31
27 | 16090021 | Polystyrol extrudiert (XPS) | Polystyrène extrudé (XPS) | Gematherm XC5 | Gematherm XC5 | 66 | Sirap Insulation S.r.l. |  | 34-37 | 0.034 | 50-60 | 0.4 | 1450 | 150 | 150 |  |  |  |  | X | 2018-12-31
27 | 16090022 | Polystyrol extrudiert (XPS) | Polystyrène extrudé (XPS) | Gematherm XC5 | Gematherm XC5 | 66 | Sirap Insulation S.r.l. |  | 34-37 | 0.036 | 80-300 | 0.4 | 1450 | 150 | 150 |  |  |  |  | X | 2018-12-31
27 | 17040131 | Polystyrol extrudiert (XPS) | Polystyrène extrudé (XPS) | Efyos XPS SL / CR / CW / WF | Efyos XPS SL / CR / CW / WF | 157 | Soprema s.r.l. |  | 30-33 | 0.033 | 30-40 | 0.4 | 1450 | 150 | 150 |  |  |  |  | X | 2018-12-31
27 | 17040132 | Polystyrol extrudiert (XPS) | Polystyrène extrudé (XPS) | Efyos XPS SL / CR / CW / WF | Efyos XPS SL / CR / CW / WF | 157 | Soprema s.r.l. |  | 30-33 | 0.034 | 50-60 | 0.4 | 1450 | 150 | 150 |  |  |  |  | X | 2018-12-31
27 | 17040133 | Polystyrol extrudiert (XPS) | Polystyrène extrudé (XPS) | Efyos XPS SL / CR / CW / WF | Efyos XPS SL / CR / CW / WF | 157 | Soprema s.r.l. |  | 30-33 | 0.036 | 80-300 | 0.4 | 1450 | 150 | 150 |  |  |  |  | X | 2018-12-31
27 | 17040141 | Polystyrol extrudiert (XPS) | Polystyrène extrudé (XPS) | Efyos XPS 500 | Efyos XPS 500 | 157 | Soprema s.r.l. |  | 34-37 | 0.034 | 50-60 | 0.4 | 1450 | 150 | 150 |  |  |  |  | X | 2018-12-31
27 | 17040142 | Polystyrol extrudiert (XPS) | Polystyrène extrudé (XPS) | Efyos XPS 500 | Efyos XPS 500 | 157 | Soprema s.r.l. |  | 34-37 | 0.036 | 80-300 | 0.4 | 1450 | 150 | 150 |  |  |  |  | X | 2018-12-31
27 | 17040151 | Polystyrol extrudiert (XPS) | Polystyrène extrudé (XPS) | Efyos XPS 700 | Efyos XPS 700 | 157 | Soprema s.r.l. |  | 40-45 | 0.034 | 50-60 | 0.4 | 1450 | 150 | 150 |  |  |  |  | X | 2018-12-31
27 | 17040152 | Polystyrol extrudiert (XPS) | Polystyrène extrudé (XPS) | Efyos XPS 700 | Efyos XPS 700 | 157 | Soprema s.r.l. |  | 40-45 | 0.036 | 80-120 | 0.4 | 1450 | 150 | 150 |  |  |  |  | X | 2018-12-31
27 | 17080011 | Polystyrol extrudiert (XPS) | Polystyrène extrudé (XPS) | Gemadrain XPS | Gemadrain XPS | 157 | Soprema s.r.l. |  | 28-37 | 0.034 | 50-60 | 0.4 | 1450 | 150 | 150 |  |  |  |  | X | 2019-12-31 | Drainageplatte unter Terrain | Isolation sous terrain
27 | 17080012 | Polystyrol extrudiert (XPS) | Polystyrène extrudé (XPS) | Gemadrain XPS | Gemadrain XPS | 157 | Soprema s.r.l. |  | 28-37 | 0.036 | 80-300 | 0.4 | 1450 | 150 | 150 |  |  |  |  | X | 2019-12-31 | Drainageplatte unter Terrain | Isolation sous terrain
27 | 16030071 | Polystyrol extrudiert (XPS) | Polystyrène extrudé (XPS) | Sundolitt XPS 300 kPa | Sundolitt XPS 300 kPa | 133 | Sundolitt GmbH |  | 33 | 0.036 | 30-100 | 0.4 | 1450 | 150 | 150 |  |  |  |  | X | 2018-06-30 | glatte Kante, Stufenfalz
27 | 17100041 | Polystyrol extrudiert (XPS) | Polystyrène extrudé (XPS) | swissporXPS | swissporXPS | 17 | swisspor AG |  | 28-45 | 0.033 | 1980-10-01 | 0.4 | 1450 | 150 | 150 |  |  |  |  | X | 2019-12-31
27 | 17100042 | Polystyrol extrudiert (XPS) | Polystyrène extrudé (XPS) | swissporXPS | swissporXPS | 17 | swisspor AG |  | 28-45 | 0.035 | 90-400 | 0.4 | 1450 | 150 | 150 |  |  |  |  | X | 2019-12-31
27 | 17100044 | Polystyrol extrudiert (XPS) | Polystyrène extrudé (XPS) | swissporXPS Premium | swissporXPS Premium | 17 | swisspor AG |  | 28-45 | 0.032 | 10-400 | 0.4 | 1450 | 150 | 150 |  |  |  |  | X | 2019-12-31 | Dicken über 70 mm: mehrlagig verklebt
27 | 16100071 | Polystyrol extrudiert (XPS) | Polystyrène extrudé (XPS) | swissporXPS Premium Plus | swissporXPS Premium Plus | 17 | swisspor AG |  | 28-45 | 0.027 | 10-400 | 0.4 | 1450 | 150 | 150 |  |  |  |  | X | 2018-12-31
27 | 17030051 | Polystyrol extrudiert (XPS) | Polystyrène extrudé (XPS) | URSA XPS N-III | URSA XPS N-III | 52 | URSA Deutschland GmbH |  | 30-47 | 0.031 | 20 | 0.4 | 1450 | 150 | 150 |  |  |  |  | X | 2019-06-30
27 | 17030052 | Polystyrol extrudiert (XPS) | Polystyrène extrudé (XPS) | URSA XPS N-III | URSA XPS N-III | 52 | URSA Deutschland GmbH |  | 30-47 | 0.033 | 30-60 | 0.4 | 1450 | 150 | 150 |  |  |  |  | X | 2019-06-30
27 | 17030053 | Polystyrol extrudiert (XPS) | Polystyrène extrudé (XPS) | URSA XPS N-III | URSA XPS N-III | 52 | URSA Deutschland GmbH |  | 30-47 | 0.035 | 70-80 | 0.4 | 1450 | 150 | 150 |  |  |  |  | X | 2019-06-30
27 | 17030054 | Polystyrol extrudiert (XPS) | Polystyrène extrudé (XPS) | URSA XPS N-III | URSA XPS N-III | 52 | URSA Deutschland GmbH |  | 30-47 | 0.036 | 90-120 | 0.4 | 1450 | 150 | 150 |  |  |  |  | X | 2019-06-30
27 | 17030055 | Polystyrol extrudiert (XPS) | Polystyrène extrudé (XPS) | URSA XPS N-III | URSA XPS N-III | 52 | URSA Deutschland GmbH |  | 30-47 | 0.037 | 130-160 | 0.4 | 1450 | 150 | 150 |  |  |  |  | X | 2019-06-30
27 | 17030061 | Polystyrol extrudiert (XPS) | Polystyrène extrudé (XPS) | URSA XPS N-V | URSA XPS N-V | 52 | URSA Deutschland GmbH |  | 30-47 | 0.034 | 20-60 | 0.4 | 1450 | 150 | 150 |  |  |  |  | X | 2019-06-30
27 | 17030062 | Polystyrol extrudiert (XPS) | Polystyrène extrudé (XPS) | URSA XPS N-V | URSA XPS N-V | 52 | URSA Deutschland GmbH |  | 30-47 | 0.036 | 70-80 | 0.4 | 1450 | 150 | 150 |  |  |  |  | X | 2019-06-30
27 | 17030063 | Polystyrol extrudiert (XPS) | Polystyrène extrudé (XPS) | URSA XPS N-V | URSA XPS N-V | 52 | URSA Deutschland GmbH |  | 30-47 | 0.037 | 90-120 | 0.4 | 1450 | 150 | 150 |  |  |  |  | X | 2019-06-30
27 | 17030071 | Polystyrol extrudiert (XPS) | Polystyrène extrudé (XPS) | URSA XPS N-VII | URSA XPS N-VII | 52 | URSA Deutschland GmbH |  | 30-47 | 0.036 | 60 | 0.4 | 1450 | 150 | 150 |  |  |  |  | X | 2019-06-30
27 | 17030072 | Polystyrol extrudiert (XPS) | Polystyrène extrudé (XPS) | URSA XPS N-VII | URSA XPS N-VII | 52 | URSA Deutschland GmbH |  | 30-47 | 0.037 | 70-120 | 0.4 | 1450 | 150 | 150 |  |  |  |  | X | 2019-06-30
27 | 15060181 | Polystyrol extrudiert (XPS) | Polystyrène extrudé (XPS) | URSA XPS D N-III PZ | URSA XPS D N-III PZ | 52 | URSA Deutschland GmbH |  | 30-47 | 0.032 | 20 | 0.4 | 1450 | 150 | 150 |  |  |  |  | X | 2017-12-31
27 | 16050071 | Polystyrol extrudiert (XPS) | Polystyrène extrudé (XPS) | URSA XPS N TWINS (N-III TWINS, N-III PZ TWINS, N-V TWINS, N-VII TWINS) | URSA XPS N TWINS (N-III TWINS, N-III PZ TWINS, N-V TWINS, N-VII TWINS) | 52 | URSA Deutschland GmbH |  | 30-49 | 0.034 | 100-120 | 0.4 | 1450 | 150 | 150 |  |  |  |  | X | 2018-06-30 | mehrlagig hergestellte Platten
27 | 16050072 | Polystyrol extrudiert (XPS) | Polystyrène extrudé (XPS) | URSA XPS N TWINS (N-III TWINS, N-III PZ TWINS, N-V TWINS, N-VII TWINS) | URSA XPS N TWINS (N-III TWINS, N-III PZ TWINS, N-V TWINS, N-VII TWINS) | 52 | URSA Deutschland GmbH |  | 30-49 | 0.036 | 130-400 | 0.4 | 1450 | 150 | 150 |  |  |  |  | X | 2018-06-30 | mehrlagig hergestellte Platten
27 | 17070081 | Polystyrol extrudiert (XPS) | Polystyrène extrudé (XPS) | URSA XPS D-N-V | URSA XPS D-N-V | 73 | URSA France SAS |  | 31-43 | 0.034 | 20-60 | 0.4 | 1450 | 150 | 150 |  |  |  |  | X | 2019-12-31
27 | 17070082 | Polystyrol extrudiert (XPS) | Polystyrène extrudé (XPS) | URSA XPS D-N-V | URSA XPS D-N-V | 73 | URSA France SAS |  | 31-43 | 0.036 | 70-80 | 0.4 | 1450 | 150 | 150 |  |  |  |  | X | 2019-12-31
27 | 17070083 | Polystyrol extrudiert (XPS) | Polystyrène extrudé (XPS) | URSA XPS D-N-V | URSA XPS D-N-V | 73 | URSA France SAS |  | 31-43 | 0.037 | 90-100 | 0.4 | 1450 | 150 | 150 |  |  |  |  | X | 2019-12-31
27 | 17070091 | Polystyrol extrudiert (XPS) | Polystyrène extrudé (XPS) | URSA XPS D-N-III, URSA XPS D-N-III PZ, URSA XPS N-III PZ | URSA XPS D-N-III, URSA XPS D-N-III PZ, URSA XPS N-III PZ | 73 | URSA France SAS |  | 31-43 | 0.033 | 30-60 | 0.4 | 1450 | 150 | 150 |  |  |  |  | X | 2019-12-31
27 | 17070092 | Polystyrol extrudiert (XPS) | Polystyrène extrudé (XPS) | URSA XPS D-N-III, URSA XPS D-N-III PZ, URSA XPS N-III PZ | URSA XPS D-N-III, URSA XPS D-N-III PZ, URSA XPS N-III PZ | 73 | URSA France SAS |  | 31-43 | 0.035 | 70-80 | 0.4 | 1450 | 150 | 150 |  |  |  |  | X | 2019-12-31
27 | 17070093 | Polystyrol extrudiert (XPS) | Polystyrène extrudé (XPS) | URSA XPS D-N-III, URSA XPS D-N-III PZ, URSA XPS N-III PZ | URSA XPS D-N-III, URSA XPS D-N-III PZ, URSA XPS N-III PZ | 73 | URSA France SAS |  | 31-43 | 0.036 | 90-100 | 0.4 | 1450 | 150 | 150 |  |  |  |  | X | 2019-12-31
28 | 28.01 | Polyurethan (PUR) und Polyisocyanurat (PIR) | Polyuréthane (PUR) et polyisocyanurate (PIR) | PUR, PIR: Zellinhalt Pentan, diffusionsdicht; nicht überwacht | PUR, PIR, cellules contenant du pentane, étanche à la diffusion; non contrôlé |  |  | 28-55 |  | 0.03 |  | 0.39 | 1400 | 60 | 60 |  | X |  | X |  |  | Deckschichten gelten als diffusionsdicht, wenn sie beispielsweise auf metallischen Werkstoffen mit einer Dicke von mindesten 50 mm bestehen. | Les parements sont réputés étanches à la diffusion de gaz lorsqu’ils sont constitués, par exemple, de matériaux métalliques d’une épaisseur minimale de 50 µm.
28 | 28.03 | Polyurethan (PUR) und Polyisocyanurat (PIR) | Polyuréthane (PUR) et polyisocyanurate (PIR) | PUR, PIR: Zellinhalt Pentan, diffusionsoffen; nicht überwacht | PUR, PIR, cellules contenant du pentane, perméable à la diffusion; non contrôlé |  |  | 28-55 |  | 0.035 |  | 0.39 | 1400 | 60 | 60 |  | X |  | X |  |  | Deckschichten gelten als diffusionsdicht, wenn sie beispielsweise auf metallischen Werkstoffen mit einer Dicke von mindesten 50 mm bestehen. | Les parements sont réputés étanches à la diffusion de gaz lorsqu’ils sont constitués, par exemple, de matériaux métalliques d’une épaisseur minimale de 50 µm.
28 | 16030021 | Polyurethan (PUR) / Polyisocyanurat (PIR) | Polyuréthane (PUR) / Polyisocyanurate (PIR) | BACHL PUR ALU | BACHL PUR ALU | 121 | Bachl Dämmtechnik GmbH & Co. KG |  | 30 | 0.022 | 20-240 | 0.39 | 1400 | 60 | 60 |  |  |  |  | X | 2018-06-30
28 | 16030031 | Polyurethan (PUR) / Polyisocyanurat (PIR) | Polyuréthane (PUR) / Polyisocyanurate (PIR) | BACHL PUR Vlies | BACHL PUR Vlies | 121 | Bachl Kunststoffverarbeitung GmbH & Co. KG |  | 30 | 0.027 | 20-79 | 0.39 | 1400 | 60 | 60 |  |  |  |  | X | 2018-06-30
28 | 16030032 | Polyurethan (PUR) / Polyisocyanurat (PIR) | Polyuréthane (PUR) / Polyisocyanurate (PIR) | BACHL PUR Vlies | BACHL PUR Vlies | 121 | Bachl Kunststoffverarbeitung GmbH & Co. KG |  | 30 | 0.026 | 80-119 | 0.39 | 1400 | 60 | 60 |  |  |  |  | X | 2018-06-30
28 | 16030033 | Polyurethan (PUR) / Polyisocyanurat (PIR) | Polyuréthane (PUR) / Polyisocyanurate (PIR) | BACHL PUR Vlies | BACHL PUR Vlies | 121 | Bachl Kunststoffverarbeitung GmbH & Co. KG |  | 30 | 0.025 | 120-240 | 0.39 | 1400 | 60 | 60 |  |  |  |  | X | 2018-06-30
28 | 16080041 | Polyurethan (PUR) / Polyisocyanurat (PIR) | Polyuréthane (PUR) / Polyisocyanurate (PIR) | Therma TR26 FM | Therma TR26 FM | 62 | Kingspan Insulation B.V. |  | > 29 | 0.022 | > 30 | 0.39 | 1400 | 60 | 60 |  |  |  |  | X | 2018-12-31 | beidseitig Aluminiumverbundfolie; Stufenfalz; für Flachdach | revêtement alu sur les deux faces; feuillure; pour toits plats
28 | 17040171 | Polyurethan (PUR) / Polyisocyanurat (PIR) | Polyuréthane (PUR) / Polyisocyanurate (PIR) | Therma TR27 | Therma TR27 | 62 | Kingspan Insulation B.V. |  | > 29 | 0.027 | < 80 | 0.39 | 1400 | 60 | 60 |  |  |  |  | X | 2019-06-30
28 | 17040172 | Polyurethan (PUR) / Polyisocyanurat (PIR) | Polyuréthane (PUR) / Polyisocyanurate (PIR) | Therma TR27 | Therma TR27 | 62 | Kingspan Insulation B.V. |  | > 29 | 0.026 | 80-119 | 0.39 | 1400 | 60 | 60 |  |  |  |  | X | 2019-06-30
28 | 17040173 | Polyurethan (PUR) / Polyisocyanurat (PIR) | Polyuréthane (PUR) / Polyisocyanurate (PIR) | Therma TR27 | Therma TR27 | 62 | Kingspan Insulation B.V. |  | > 29 | 0.025 | 120-200 | 0.39 | 1400 | 60 | 60 |  |  |  |  | X | 2019-06-30
28 | 17040061 | Polyurethan (PUR) / Polyisocyanurat (PIR) | Polyuréthane (PUR) / Polyisocyanurate (PIR) | Montanatherm Sandwichelement | Montanatherm panneau sandwich | 86 | Montana Bausysteme AG |  | 36-45 | 0.022 * | 40-200 | 0.39 | 1400 | 60 | 60 |  |  |  |  | X | 2019-06-30 | Sandwichelemente für Dach, Wand, Decke. * deklarierte Wärmeleitfähigkeit des Dämmstoffs
28 | 17110171 | Polyurethan (PUR) / Polyisocyanurat (PIR) | Polyuréthane (PUR) / Polyisocyanurate (PIR) | Bauder PIR MAX / MAX F | Bauder PIR MAX / MAX F | 40 | Paul Bauder AG |  | 28-45 | 0.02 | 40-200 | 0.39 | 1400 | 60 | 60 |  |  |  |  | X | 2019-12-31 | diffusionsdichte Kaschierung | étanche à la diffusion
28 | 17080231 | Polyurethan (PUR) / Polyisocyanurat (PIR) | Polyuréthane (PUR) / Polyisocyanurate (PIR) | Bauder PIR diffusionsdicht | Bauder PIR étanche à la diffusion | 40 | Paul Bauder AG |  | 28-40 | 0.022 | 20-240 | 0.39 | 1400 | 60 | 60 |  |  |  |  | X | 2019-12-31 | diffusionsdichte Kaschierung | étanche à la diffusion
28 | 17080241 | Polyurethan (PUR) / Polyisocyanurat (PIR) | Polyuréthane (PUR) / Polyisocyanurate (PIR) | Bauder PIR diffusionsoffen | Bauder PIR perméable à la diffusion | 40 | Paul Bauder AG |  | 28-40 | 0.027 | 20-79 | 0.39 | 1400 | 60 | 60 |  |  |  |  | X | 2019-12-31 | diffusionsoffene Kaschierung | perméable à la diffusion
28 | 17080242 | Polyurethan (PUR) / Polyisocyanurat (PIR) | Polyuréthane (PUR) / Polyisocyanurate (PIR) | Bauder PIR diffusionsoffen | Bauder PIR perméable à la diffusion | 40 | Paul Bauder AG |  | 28-40 | 0.026 | 80-119 | 0.39 | 1400 | 60 | 60 |  |  |  |  | X | 2019-12-31 | diffusionsoffene Kaschierung | perméable à la diffusion
28 | 17080243 | Polyurethan (PUR) / Polyisocyanurat (PIR) | Polyuréthane (PUR) / Polyisocyanurate (PIR) | Bauder PIR diffusionsoffen | Bauder PIR perméable à la diffusion | 40 | Paul Bauder AG |  | 28-40 | 0.025 | 120-240 | 0.39 | 1400 | 60 | 60 |  |  |  |  | X | 2019-12-31 | diffusionsoffene Kaschierung | perméable à la diffusion
28 | 16090071 | Polyurethan (PUR) / Polyisocyanurat (PIR) | Polyuréthane (PUR) / Polyisocyanurate (PIR) | puren Protect | puren Protect | 5 | puren gmbh |  | 33 | 0.022 | 80-220 | 0.39 | 1400 | 60 | 60 |  |  |  |  | X | 2018-12-31 | Nut und Feder, geneigtes Dach; Beschichtung diffusionsdichte Alufolie | avec rainure et languette, toits inclinés; revêtement alu, étanche à la diffusion
28 | 16090076 | Polyurethan (PUR) / Polyisocyanurat (PIR) | Polyuréthane (PUR) / Polyisocyanurate (PIR) | puren Plus | puren Plus | 5 | puren gmbh |  | 33 | 0.026 | 80-119 | 0.39 | 1400 | 60 | 60 |  |  |  |  | X | 2018-12-31 | Nut und Feder, geneigtes Dach; Beschichtung diffusionsoffenes Mineralvlies | avec rainure et languette, toits inclinés; revêtement en voile minéral, perméable à la diffusion
28 | 16090077 | Polyurethan (PUR) / Polyisocyanurat (PIR) | Polyuréthane (PUR) / Polyisocyanurate (PIR) | puren Plus | puren Plus | 5 | puren gmbh |  | 33 | 0.025 | 120-220 | 0.39 | 1400 | 60 | 60 |  |  |  |  | X | 2018-12-31 | Nut und Feder, geneigtes Dach; Beschichtung diffusionsoffenes Mineralvlies | avec rainure et languette, toits inclinés; revêtement en voile minéral, perméable à la diffusion
28 | 16090078 | Polyurethan (PUR) / Polyisocyanurat (PIR) | Polyuréthane (PUR) / Polyisocyanurate (PIR) | puren Dämmschalung | puren Dämmschalung | 5 | puren gmbh |  | 33 | 0.028 | 50-60 | 0.39 | 1400 | 60 | 60 |  |  |  |  | X | 2018-12-31 | Nut und Feder, geneigtes Dach; Beschichtung diffusionsoffenes Mineralvlies | avec rainure et languette, toits inclinés; revêtement en voile minéral, perméable à la diffusion
28 | 16090081 | Polyurethan (PUR) / Polyisocyanurat (PIR) | Polyuréthane (PUR) / Polyisocyanurate (PIR) | puren-PIR (diffusionsdicht) | puren-PIR (étanche à la diffusion) | 5 | puren gmbh |  | 32-33 | 0.023 | 20-79 | 0.39 | 1400 | 60 | 60 |  |  |  |  | X | 2018-12-31 | Kanten besäumt oder Stufenfalz; Beschichtung diffusionsdichte Alufolie | chants droits ou feuillurés; revêtement alu, étanche à la diffusion
28 | 16090082 | Polyurethan (PUR) / Polyisocyanurat (PIR) | Polyuréthane (PUR) / Polyisocyanurate (PIR) | puren-PIR (diffusionsdicht) | puren-PIR (étanche à la diffusion) | 5 | puren gmbh |  | 32-33 | 0.022 | 80-200 | 0.39 | 1400 | 60 | 60 |  |  |  |  | X | 2018-12-31 | Kanten besäumt oder Stufenfalz; Beschichtung diffusionsdichte Alufolie | chants droits ou feuillurés; revêtement alu, étanche à la diffusion
28 | 16090086 | Polyurethan (PUR) / Polyisocyanurat (PIR) | Polyuréthane (PUR) / Polyisocyanurate (PIR) | puren-PIR (diffusionsoffen) | puren-PIR (perméable à la diffusion) | 5 | puren gmbh |  | 32-33 | 0.028 | 20-79 | 0.39 | 1400 | 60 | 60 |  |  |  |  | X | 2018-12-31 | Kanten besäumt oder Stufenfalz; Beschichtung diffusionsoffenes Mineralvlies | chants droits ou feuillurés; revêtement en voile minéral, perméable à la diffusion
28 | 16090087 | Polyurethan (PUR) / Polyisocyanurat (PIR) | Polyuréthane (PUR) / Polyisocyanurate (PIR) | puren-PIR (diffusionsoffen) | puren-PIR (perméable à la diffusion) | 5 | puren gmbh |  | 32-33 | 0.026 | 80-119 | 0.39 | 1400 | 60 | 60 |  |  |  |  | X | 2018-12-31 | Kanten besäumt oder Stufenfalz; Beschichtung diffusionsoffenes Mineralvlies | chants droits ou feuillurés; revêtement en voile minéral, perméable à la diffusion
28 | 16090088 | Polyurethan (PUR) / Polyisocyanurat (PIR) | Polyuréthane (PUR) / Polyisocyanurate (PIR) | puren-PIR (diffusionsoffen) | puren-PIR (perméable à la diffusion) | 5 | puren gmbh |  | 32-33 | 0.025 | 120-200 | 0.39 | 1400 | 60 | 60 |  |  |  |  | X | 2018-12-31 | Kanten besäumt oder Stufenfalz; Beschichtung diffusionsoffenes Mineralvlies | chants droits ou feuillurés; revêtement en voile minéral, perméable à la diffusion
28 | 16040061 | Polyurethan (PUR) / Polyisocyanurat (PIR) | Polyuréthane (PUR) / Polyisocyanurate (PIR) | puren PIR NE / purenotherm | puren PIR NE / purenotherm | 5 | puren gmbh |  | 32-33 | 0.027 | 20-79 | 0.39 | 1400 | 60 | 60 |  |  |  |  | X | 2018-06-30 | Blockware für WDVS, Flachdach, Gefälledach | fabriqué en blocs, panneau à crépir et pour toits plats et inclinés
28 | 16040062 | Polyurethan (PUR) / Polyisocyanurat (PIR) | Polyuréthane (PUR) / Polyisocyanurate (PIR) | puren PIR NE / purenotherm | puren PIR NE / purenotherm | 5 | puren gmbh |  | 32-33 | 0.026 | 80-119 | 0.39 | 1400 | 60 | 60 |  |  |  |  | X | 2018-06-30 | Blockware für WDVS, Flachdach, Gefälledach | fabriqué en blocs, panneau à crépir et pour toits plats et inclinés
28 | 16040063 | Polyurethan (PUR) / Polyisocyanurat (PIR) | Polyuréthane (PUR) / Polyisocyanurate (PIR) | puren PIR NE / purenotherm | puren PIR NE / purenotherm | 5 | puren gmbh |  | 32-33 | 0.025 | ≥ 120 | 0.39 | 1400 | 60 | 60 |  |  |  |  | X | 2018-06-30 | Blockware für WDVS, Flachdach, Gefälledach | fabriqué en blocs, panneau à crépir et pour toits plats et inclinés
28 | 16090121 | Polyurethan (PUR) / Polyisocyanurat (PIR) | Polyuréthane (PUR) / Polyisocyanurate (PIR) | puren PIR NE / purenotherm S | puren PIR NE / purenotherm S | 5 | puren gmbh |  | 33 | 0.025 | 20-79 | 0.39 | 1400 | 60 | 60 |  |  |  |  | X | 2018-12-31 | Blockware für Fassade, WDVS und Brandriegel | fabriqué en blocs, panneau pour façades et à crépir, et coupe-feu
28 | 16090122 | Polyurethan (PUR) / Polyisocyanurat (PIR) | Polyuréthane (PUR) / Polyisocyanurate (PIR) | puren PIR NE / purenotherm S | puren PIR NE / purenotherm S | 5 | puren gmbh |  | 33 | 0.024 | 80-119 | 0.39 | 1400 | 60 | 60 |  |  |  |  | X | 2018-12-31 | Blockware für Fassade, WDVS und Brandriegel | fabriqué en blocs, panneau pour façades et à crépir, et coupe-feu
28 | 16090123 | Polyurethan (PUR) / Polyisocyanurat (PIR) | Polyuréthane (PUR) / Polyisocyanurate (PIR) | puren PIR NE / purenotherm S | puren PIR NE / purenotherm S | 5 | puren gmbh |  | 33 | 0.023 | ≥ 120 | 0.39 | 1400 | 60 | 60 |  |  |  |  | X | 2018-12-31 | Blockware für Fassade, WDVS und Brandriegel | fabriqué en blocs, panneau pour façades et à crépir, et coupe-feu
28 | 17070101 | Polyurethan (PUR) / Polyisocyanurat (PIR) | Polyuréthane (PUR) / Polyisocyanurate (PIR) | puren-PIR, novoPIR | puren-PIR, novoPIR | 5 | puren gmbh |  | 33 | 0.021 | 60-200 | 0.39 | 1400 | 60 | 60 |  |  |  |  | X | 2019-12-31 | Kanten besäumt oder Stufenfalz; diffusionsdichte Alufolie | chants droits ou feuillurés; revêtement alu, étanche à la diffusion
28 | 16090091 | Polyurethan (PUR) / Polyisocyanurat (PIR) | Polyuréthane (PUR) / Polyisocyanurate (PIR) | Sarnapur diffusionsdicht (PIR) | Sarnapur (PIR) étanche à la diffusion | 6 | Sika Schweiz AG |  | 32-33 | 0.023 | 20-79 | 0.39 | 1400 | 60 | 60 |  |  |  |  | X | 2018-12-31 | Kanten besäumt oder Stufenfalz; Beschichtung diffusionsdichte Alufolie | chants droits ou feuillurés; revêtement alu, étanche à la diffusion
28 | 16090092 | Polyurethan (PUR) / Polyisocyanurat (PIR) | Polyuréthane (PUR) / Polyisocyanurate (PIR) | Sarnapur diffusionsdicht (PIR) | Sarnapur (PIR) étanche à la diffusion | 6 | Sika Schweiz AG |  | 32-33 | 0.022 | 80-200 | 0.39 | 1400 | 60 | 60 |  |  |  |  | X | 2018-12-31 | Kanten besäumt oder Stufenfalz; Beschichtung diffusionsdichte Alufolie | chants droits ou feuillurés; revêtement alu, étanche à la diffusion
28 | 16090096 | Polyurethan (PUR) / Polyisocyanurat (PIR) | Polyuréthane (PUR) / Polyisocyanurate (PIR) | Sarnapur diffusionsoffen (PIR) | Sarnapur (PIR) perméable à la diffusion | 6 | Sika Schweiz AG |  | 32-33 | 0.028 | 20-79 | 0.39 | 1400 | 60 | 60 |  |  |  |  | X | 2018-12-31 | Kanten besäumt oder Stufenfalz; Beschichtung diffusionsoffenes Mineralvlies | chants droits ou feuillurés; revêtement en voile minéral, perméable à la diffusion
28 | 16090097 | Polyurethan (PUR) / Polyisocyanurat (PIR) | Polyuréthane (PUR) / Polyisocyanurate (PIR) | Sarnapur diffusionsoffen (PIR) | Sarnapur (PIR) perméable à la diffusion | 6 | Sika Schweiz AG |  | 32-33 | 0.026 | 80-119 | 0.39 | 1400 | 60 | 60 |  |  |  |  | X | 2018-12-31 | Kanten besäumt oder Stufenfalz; Beschichtung diffusionsoffenes Mineralvlies | chants droits ou feuillurés; revêtement en voile minéral, perméable à la diffusion
28 | 16090098 | Polyurethan (PUR) / Polyisocyanurat (PIR) | Polyuréthane (PUR) / Polyisocyanurate (PIR) | Sarnapur diffusionsoffen (PIR) | Sarnapur (PIR) perméable à la diffusion | 6 | Sika Schweiz AG |  | 32-33 | 0.025 | 120-200 | 0.39 | 1400 | 60 | 60 |  |  |  |  | X | 2018-12-31 | Kanten besäumt oder Stufenfalz; Beschichtung diffusionsoffenes Mineralvlies | chants droits ou feuillurés; revêtement en voile minéral, perméable à la diffusion
28 | 15090061 | Polyurethan (PUR) / Polyisocyanurat (PIR) | Polyuréthane (PUR) / Polyisocyanurate (PIR) | Sarnapur novoPIR | Sarnapur novoPIR | 6 | Sika Schweiz AG |  | 33 | 0.021 | 60-200 | 0.39 | 1400 | 60 | 60 |  |  |  |  | X | 2017-12-31 | Kanten besäumt oder Stufenfalz; diffusionsdichte Alufolie
28 | 17110021 | Polyurethan (PUR) / Polyisocyanurat (PIR) | Polyuréthane (PUR) / Polyisocyanurate (PIR) | steinothan Alu 022 | steinothan Alu 022 | 87 | Steinbacher Dämmstoff GmbH |  | 28-35 | 0.022 | 80-200 | 0.39 | 1400 | 60 | 60 |  |  |  |  | X | 2019-12-31 | beidseitig strukturierte Reinalufolie | revêtement alu sur deux faces
28 | 17110022 | Polyurethan (PUR) / Polyisocyanurat (PIR) | Polyuréthane (PUR) / Polyisocyanurate (PIR) | steinothan Alu 023 | steinothan Alu 023 | 87 | Steinbacher Dämmstoff GmbH |  | 32-38 | 0.023 | 20-79 | 0.39 | 1400 | 60 | 60 |  |  |  |  | X | 2019-12-31 | beidseitig strukturierte Reinalufolie | revêtement alu sur deux faces
28 | 17110023 | Polyurethan (PUR) / Polyisocyanurat (PIR) | Polyuréthane (PUR) / Polyisocyanurate (PIR) | steinothan MV 025 | steinothan MV 025 | 87 | Steinbacher Dämmstoff GmbH |  | 28-35 | 0.025 | 120-200 | 0.39 | 1400 | 60 | 60 |  |  |  |  | X | 2019-12-31 | beidseitig Mineralvlies | revêtement en voile minéral sur deux faces
28 | 17110024 | Polyurethan (PUR) / Polyisocyanurat (PIR) | Polyuréthane (PUR) / Polyisocyanurate (PIR) | steinothan MV 026 | steinothan MV 026 | 87 | Steinbacher Dämmstoff GmbH |  | 28-35 | 0.026 | 80-119 | 0.39 | 1400 | 60 | 60 |  |  |  |  | X | 2019-12-31 | beidseitig Mineralvlies | revêtement en voile minéral sur deux faces
28 | 17110025 | Polyurethan (PUR) / Polyisocyanurat (PIR) | Polyuréthane (PUR) / Polyisocyanurate (PIR) | steinothan MV 028 | steinothan MV 028 | 87 | Steinbacher Dämmstoff GmbH |  | 32-38 | 0.028 | 30-79 | 0.39 | 1400 | 60 | 60 |  |  |  |  | X | 2019-12-31 | beidseitig Mineralvlies | revêtement en voile minéral sur deux faces
28 | 15100011 | Polyurethan (PUR) / Polyisocyanurat (PIR) | Polyuréthane (PUR) / Polyisocyanurate (PIR) | steinothan 120 | steinothan 120 | 87 | Steinbacher Dämmstoffe GmbH |  | 32-38 | 0.023 | 60-200 | 0.39 | 1400 | 60 | 60 |  |  |  |  | X | 2017-12-31 | beidseitig strukturierte Reinalufolie | revêtement alu sur deux faces
28 | 17100051 | Polyurethan (PUR) / Polyisocyanurat (PIR) | Polyuréthane (PUR) / Polyisocyanurate (PIR) | swissporPUR (PIR) Vlies | swissporPUR (PIR) voile | 17 | swisspor AG |  | 30 | 0.027 | 20-79 | 0.39 | 1400 | 60 | 60 |  |  |  |  | X | 2019-12-31 | diffusionsoffen (vlies-kaschiert) | perméable à la diffusion (avec revêtement en non-tissé)
28 | 17100052 | Polyurethan (PUR) / Polyisocyanurat (PIR) | Polyuréthane (PUR) / Polyisocyanurate (PIR) | swissporPUR (PIR) Vlies | swissporPUR (PIR) voile | 17 | swisspor AG |  | 30 | 0.026 | 80-119 | 0.39 | 1400 | 60 | 60 |  |  |  |  | X | 2019-12-31 | diffusionsoffen (vlies-kaschiert) | perméable à la diffusion (avec revêtement en non-tissé)
28 | 17100053 | Polyurethan (PUR) / Polyisocyanurat (PIR) | Polyuréthane (PUR) / Polyisocyanurate (PIR) | swissporPUR (PIR) Vlies | swissporPUR (PIR) voile | 17 | swisspor AG |  | 30 | 0.025 | 120-240 | 0.39 | 1400 | 60 | 60 |  |  |  |  | X | 2019-12-31 | diffusionsoffen (vlies-kaschiert) | perméable à la diffusion (avec revêtement en non-tissé)
28 | 17100055 | Polyurethan (PUR) / Polyisocyanurat (PIR) | Polyuréthane (PUR) / Polyisocyanurate (PIR) | swissporPUR (PIR) Premium | swissporPUR (PIR) Premium | 17 | swisspor AG |  | 30 | 0.02 | 20-240 | 0.39 | 1400 | 60 | 60 |  |  |  |  | X | 2019-12-31 | diffusionsdicht (Alu-kaschiert) | étanche à la diffusion (avec revêtement alu)
28 | 17100057 | Polyurethan (PUR) / Polyisocyanurat (PIR) | Polyuréthane (PUR) / Polyisocyanurate (PIR) | swissporBATISOL Sparrendämmplatte | swissporBATISOL panneau isolant sur chevrons | 17 | swisspor AG |  | 30 | 0.027 | 50-80 | 0.39 | 1400 | 60 | 60 |  |  |  |  | X | 2019-12-31 | Vlies mit aufkaschierter Unterdachbahn
28 | 17100059 | Polyurethan (PUR) / Polyisocyanurat (PIR) | Polyuréthane (PUR) / Polyisocyanurate (PIR) | swissporPUR (PIR) Vento | swissporPUR (PIR) Vento | 17 | swisspor AG |  | 35 | * | 90-230 | 0.39 | 1400 | 60 | 60 |  |  |  |  | X | 2019-12-31 | Verbundprodukt aus PUR/PIR + EPS * gemäss Tabelle: Dicke RD l Bemessungswert mm m2K/W W/(m·K) 90 3.60 0.0250 110 4.45 0.0247 130 5.50 0.0236 150 6.35 0.0236 170 7.25 0.0234 190 8.15 0.0233 210 9.00 0.0233 230 9.90 0.0232
28 | 17040051 | Polyurethan (PUR) / Polyisocyanurat (PIR) | Polyuréthane (PUR) / Polyisocyanurate (PIR) | swissporPUR(PIR) Alu | swissporPUR(PIR) Alu | 17 | swisspor AG |  | 30 | 0.022 | 20-240 | 0.39 | 1400 | 60 | 60 |  |  |  |  | X | 2019-06-30 | halogenfrei | sans halogène
28 | 17040052 | Polyurethan (PUR) / Polyisocyanurat (PIR) | Polyuréthane (PUR) / Polyisocyanurate (PIR) | swissporTETTO Alu | swissporTETTO Alu | 17 | swisspor AG |  | 30 | 0.022 | 80-240 | 0.39 | 1400 | 60 | 60 |  |  |  |  | X | 2019-06-30 | halogenfrei | sans halogène
28 | 17040053 | Polyurethan (PUR) / Polyisocyanurat (PIR) | Polyuréthane (PUR) / Polyisocyanurate (PIR) | swissporPUR(PIR) Floor | swissporPUR(PIR) Floor | 17 | swisspor AG |  | 30 | 0.022 | 20-240 | 0.39 | 1400 | 60 | 60 |  |  |  |  | X | 2019-06-30 | halogenfrei, Deckschicht alkalibeständig | sans halogène, revêtement résistant à l'alcali
28 | 16100041 | Polyurethan (PUR) / Polyisocyanurat (PIR) | Polyuréthane (PUR) / Polyisocyanurate (PIR) | swissporPIR Top023 | swissporPIR Top023 | 17 | swisspor AG |  | 35 | 0.025 | 60 | 0.39 | 1400 | 60 | 60 |  |  |  |  | X | 2018-12-31 | diffusionsoffen | perméable à la diffusion
28 | 16100042 | Polyurethan (PUR) / Polyisocyanurat (PIR) | Polyuréthane (PUR) / Polyisocyanurate (PIR) | swissporPIR Top023 | swissporPIR Top023 | 17 | swisspor AG |  | 35 | 0.024 | 80-100 | 0.39 | 1400 | 60 | 60 |  |  |  |  | X | 2018-12-31 | diffusionsoffen | perméable à la diffusion
28 | 16100043 | Polyurethan (PUR) / Polyisocyanurat (PIR) | Polyuréthane (PUR) / Polyisocyanurate (PIR) | swissporPIR Top023 | swissporPIR Top023 | 17 | swisspor AG |  | 35 | 0.023 | 120-240 | 0.39 | 1400 | 60 | 60 |  |  |  |  | X | 2018-12-31 | diffusionsoffen | perméable à la diffusion
28 | 16100045 | Polyurethan (PUR) / Polyisocyanurat (PIR) | Polyuréthane (PUR) / Polyisocyanurate (PIR) | swisspor CH-PIR Brandriegel UB 3.2 | swisspor CH-PIR Élément coupe-feu UB 3.2 | 17 | swisspor AG |  | 30 | 0.028 | 60-400 | 0.39 | 1400 | 60 | 60 |  |  |  |  | X | 2018-12-31
28 | 17030201 | Polyurethan (PUR) / Polyisocyanurat (PIR) | Polyuréthane (PUR) / Polyisocyanurate (PIR) | UTHERM PIR L | UTHERM PIR L | 155 | Unilin Insulation |  | 32 | 0.022 | 20-200 | 0.39 | 1400 | 60 | 60 |  |  |  |  | X | 2019-12-31 | diffusionsdicht | étanche à la diffusion
28 | 17030211 | Polyurethan (PUR) / Polyisocyanurat (PIR) | Polyuréthane (PUR) / Polyisocyanurate (PIR) | UTHERM PIR M | UTHERM PIR M | 155 | Unilin Insulation |  | 32 | 0.026 | 30-79 | 0.39 | 1400 | 60 | 60 |  |  |  |  | X | 2019-12-31 | diffusionsoffen | perméable à la diffusion
28 | 17030212 | Polyurethan (PUR) / Polyisocyanurat (PIR) | Polyuréthane (PUR) / Polyisocyanurate (PIR) | UTHERM PIR M | UTHERM PIR M | 155 | Unilin Insulation |  | 32 | 0.024 | 80-160 | 0.39 | 1400 | 60 | 60 |  |  |  |  | X | 2019-12-31 | diffusionsoffen | perméable à la diffusion
28 | 16110041 | Polyurethan (PUR) / Polyisocyanurat (PIR) | Polyuréthane (PUR) / Polyisocyanurate (PIR) | UTHERM FLOOR PIR K | UTHERM FLOOR PIR K | 155 | Unilin Insulation |  | 32 | 0.022 | 20-120 | 0.39 | 1400 | 60 | 60 |  |  |  |  | X | 2018-12-31
28 | 16110042 | Polyurethan (PUR) / Polyisocyanurat (PIR) | Polyuréthane (PUR) / Polyisocyanurate (PIR) | UTHERM ROOF PIR K | UTHERM ROOF PIR K | 155 | Unilin Insulation |  | 32 | 0.022 | 30-160 | 0.39 | 1400 | 60 | 60 |  |  |  |  | X | 2018-12-31
28 | 16110043 | Polyurethan (PUR) / Polyisocyanurat (PIR) | Polyuréthane (PUR) / Polyisocyanurate (PIR) | UTHERM ROOF PIR L | UTHERM ROOF PIR L | 155 | Unilin Insulation |  | 32 | 0.022 | 30-160 | 0.39 | 1400 | 60 | 60 |  |  |  |  | X | 2018-12-31
36 | 36.01 | Phenolharzschaum | Mousse de résine phénolique | Phenolharzschaum; nicht überwacht | Mousse phénolique; non contrôlé |  |  | 30-50 |  | 0.03 |  | 0.39 | 1400 | 50 | 50 |  | X
36 | 17030132 | Phenolharzschaum | Mousse de résine phénolique | Austrotherm Resolution | Austrotherm Resolution | 49 | Austrotherm GmbH |  | 35 | 0.023 | 20-300 | 0.39 | 1400 | 50 | 50 |  |  |  |  | X | 2018-12-31
36 | 17030121 | Phenolharzschaum | Mousse de résine phénolique | Kooltherm | Kooltherm | 62 | Kingspan Insulation BV |  | > 35 | 0.021 | 20-44 | 0.39 | 1400 | 50 | 50 |  |  |  |  | X | 2019-06-30
36 | 17030122 | Phenolharzschaum | Mousse de résine phénolique | Kooltherm | Kooltherm | 62 | Kingspan Insulation BV |  | > 35 | 0.02 | 45-120 | 0.39 | 1400 | 50 | 50 |  |  |  |  | X | 2019-06-30
36 | 17030123 | Phenolharzschaum | Mousse de résine phénolique | Kooltherm | Kooltherm | 62 | Kingspan Insulation BV |  | > 35 | 0.021 | 121-159 | 0.39 | 1400 | 50 | 50 |  |  |  |  | X | 2019-06-30
29 | 29.01 | Kork | Liège | Kork: Platten, Matten; nicht überwacht | Liège: panneaux, matelas; non contrôlé |  |  | 90-160 |  | 0.055 |  | 0.43 | 1560 | 10 | 5 |  | X |  | X
38 | 38.01 | Massivholz | Bois massif |  |  |  |  | 500 |  | 0.13 |  | 0.44 | 1600 | 50 | 20 |  | X
30 | 30.01 | Holzwolle-Dämmplatten (-Leichtbauplatten) | Panneaux (légers) en laine de bois | Holzwolle-Dämmplatten, mineralisiert; nicht überwacht | Panneaux en laine de bois; non contrôlé |  |  | 250-600 |  | 0.11 |  | 0.41 | 1470 | 5 | 3 |  | X |  | X
30 | 30.05 | Holzwolle-Dämmplatten | Panneaux en laine de bois | Deckschichten von Mehrschichtplatten 5 mm, nicht überwacht | Parements de panneaux multicouches 5 mm; non contrôlé |  |  | w | – | 0.15 |  | 0.41 | 1470 | 5 | 3 |  | X |  | X |  |  | Der Wärmedurchlasswiderstand von Mehrschicht-Holzwolledämmplatten ist als Summe der einzelnen Wärmedurchlasswiderstände zu berechnen. | La résistance thermique des panneaux isolants multicouches en laine de bois se calcule en additionnant les résistances thermiques des différentes couches.
30 | 30.06 | Holzwolle-Dämmplatten | Panneaux en laine de bois | Deckschichten von Mehrschichtplatten 7,5 mm, nicht überwacht | Parements de panneaux multicouches 7,5 mm; non contrôlé |  |  | w | – | 0.13 |  | 0.41 | 1470 | 5 | 3 |  | X |  | X |  |  | Der Wärmedurchlasswiderstand von Mehrschicht-Holzwolledämmplatten ist als Summe der einzelnen Wärmedurchlasswiderstände zu berechnen. | La résistance thermique des panneaux isolants multicouches en laine de bois se calcule en additionnant les résistances thermiques des différentes couches.
30 | 30.07 | Holzwolle-Dämmplatten | Panneaux en laine de bois | Deckschichten von Mehrschichtplatten 10 mm, nicht überwacht | Parements de panneaux multicouches 10 mm; non contrôlé |  |  | w | – | 0.11 |  | 0.41 | 1470 | 5 | 3 |  | X |  | X |  |  | Der Wärmedurchlasswiderstand von Mehrschicht-Holzwolledämmplatten ist als Summe der einzelnen Wärmedurchlasswiderstände zu berechnen. | La résistance thermique des panneaux isolants multicouches en laine de bois se calcule en additionnant les résistances thermiques des différentes couches.
30 | 17100075 | Holzwolle-Dämmplatten | Panneaux de laine de bois | Fibro-Kustik | Fibro-Kustik | 138 | Fibrolith Dämmstoffe GmbH |  | 600-400 | 0.09 | 15-50 | 0.41 | 1470 | 5 | 3 |  |  |  |  | X | 2019-12-31
30 | 17110091 | Holzwolle-Dämmplatten | Panneaux de laine de bois | Heraklith C | Heraklith C | 93 | Knauf Insulation GmbH |  | 480-250 * | 0.084 | 25-50 | 0.41 | 1470 | 5 | 3 |  |  |  |  | X | 2019-12-31 | * dickenabhängig | * dépend de l'épaisseur
30 | 17110092 | Holzwolle-Dämmplatten | Panneaux de laine de bois | Heraklith BM | Heraklith BM | 93 | Knauf Insulation GmbH |  | 480-250 * | 0.082 | 25-50 | 0.41 | 1470 | 5 | 3 |  |  |  |  | X | 2019-12-31 | * dickenabhängig | * dépend de l'épaisseur
30 | 17110093 | Holzwolle-Dämmplatten | Panneaux de laine de bois | Heraklith Agro | Heraklith Agro | 93 | Knauf Insulation GmbH |  | 460 | 0.084 | 25 | 0.41 | 1470 | 5 | 3 |  |  |  |  | X | 2019-12-31 | * dickenabhängig | * dépend de l'épaisseur
30 | 17110094 | Holzwolle-Dämmplatten | Panneaux de laine de bois | Heraklith A2-BM | Heraklith A2-BM | 93 | Knauf Insulation GmbH |  | 550-350 * | 0.082 | 25-50 | 0.41 | 1470 | 5 | 3 |  |  |  |  | X | 2019-12-31 | * dickenabhängig | * dépend de l'épaisseur
31 | 31.01 | Holzfaserplatten | Panneaux de fibres de bois | Holzfaserplatten: nicht überwacht | Panneaux de fibres de bois; non contrôlé |  |  | 100-160 |  | 0.05 |  | 0.39 | 1400 | 5 | 3 |  | X |  | X
31 | 31.02 | Holzfaserplatten | Panneaux de fibres de bois | Holzfaserplatten: nicht überwacht | Panneaux de fibres de bois; non contrôlé |  |  | 170-270 |  | 0.06 |  | 0.39 | 1400 | 5 | 3 |  | X |  | X
31 | 17100081 | Holzfaserplatten | Panneaux de fibres de bois | GUTEX Thermoinstal | GUTEX Thermoinstal | 76 | GUTEX Holzfaserplattenwerk |  | 150 | 0.042 | 40-100 | 0.39 | 1400 | 5 | 3 |  |  |  |  | X | 2019-12-31
31 | 17100082 | Holzfaserplatten | Panneaux de fibres de bois | GUTEX Dämmplatte DW | GUTEX Dämmplatte DW | 76 | GUTEX Holzfaserplattenwerk |  | 150 | 0.042 | 40-100 | 0.39 | 1400 | 5 | 3 |  |  |  |  | X | 2019-12-31
31 | 17100083 | Holzfaserplatten | Panneaux de fibres de bois | GUTEX Thermofloor | GUTEX Thermofloor | 76 | GUTEX Holzfaserplattenwerk |  | 160 | 0.042 | 20-30 | 0.39 | 1400 | 5 | 3 |  |  |  |  | X | 2019-12-31
31 | 17100084 | Holzfaserplatten | Panneaux de fibres de bois | GUTEX Multitherm | GUTEX Multitherm | 76 | GUTEX Holzfaserplattenwerk |  | 140 | 0.041 | 20-200 | 0.39 | 1400 | 5 | 3 |  |  |  |  | X | 2019-12-31
31 | 17030041 | Holzfaserplatten | Panneaux de fibres de bois | GUTEX Thermoflex | GUTEX Thermoflex | 76 | GUTEX Holzfaserplattenwerk |  | 50 | 0.036 | 40-240 | 0.39 | 1400 | 5 | 3 |  |  |  |  | X | 2019-06-30
31 | 16090201 | Holzfaserplatten | Panneaux de fibres de bois | GUTEX Multiplex-top | GUTEX Multiplex-top | 76 | GUTEX Holzfaserplattenwerk |  | 200 | 0.047 | 18-35 | 0.39 | 1400 | 5 | 3 |  |  |  |  | X | 2018-12-31
31 | 16090202 | Holzfaserplatten | Panneaux de fibres de bois | GUTEX Thermoflat | GUTEX Thermoflat | 76 | GUTEX Holzfaserplattenwerk |  | 140 | 0.042 | 100-160 | 0.39 | 1400 | 5 | 3 |  |  |  |  | X | 2018-12-31
31 | 16090203 | Holzfaserplatten | Panneaux de fibres de bois | GUTEX Thermoroom | GUTEX Thermoroom | 76 | GUTEX Holzfaserplattenwerk |  | 130 | 0.041 | 20-100 | 0.39 | 1400 | 5 | 3 |  |  |  |  | X | 2018-12-31
31 | 16090204 | Holzfaserplatten | Panneaux de fibres de bois | GUTEX Thermosafe-homogen | GUTEX Thermosafe-homogen | 76 | GUTEX Holzfaserplattenwerk |  | 110 | 0.04 | 20-240 | 0.39 | 1400 | 5 | 3 |  |  |  |  | X | 2018-12-31
31 | 16090205 | Holzfaserplatten | Panneaux de fibres de bois | GUTEX Thermosafe-nf | GUTEX Thermosafe-nf | 76 | GUTEX Holzfaserplattenwerk |  | 140 | 0.04 | 40 | 0.39 | 1400 | 5 | 3 |  |  |  |  | X | 2018-12-31
31 | 16090206 | Holzfaserplatten | Panneaux de fibres de bois | GUTEX Thermosafe-wd | GUTEX Thermosafe-wd | 76 | GUTEX Holzfaserplattenwerk |  | 140 | 0.041 | 20-160 | 0.39 | 1400 | 5 | 3 |  |  |  |  | X | 2018-12-31
31 | 16090207 | Holzfaserplatten | Panneaux de fibres de bois | GUTEX Thermowall | GUTEX Thermowall | 76 | GUTEX Holzfaserplattenwerk |  | 160 | 0.041 | 20-180 | 0.39 | 1400 | 5 | 3 |  |  |  |  | X | 2018-12-31
31 | 16090208 | Holzfaserplatten | Panneaux de fibres de bois | GUTEX Thermowall-gf | GUTEX Thermowall-gf | 76 | GUTEX Holzfaserplattenwerk |  | 185 | 0.046 | 40-60 | 0.39 | 1400 | 5 | 3 |  |  |  |  | X | 2018-12-31
31 | 16090209 | Holzfaserplatten | Panneaux de fibres de bois | GUTEX Ultratherm | GUTEX Ultratherm | 76 | GUTEX Holzfaserplattenwerk |  | 180 | 0.045 | 50-160 | 0.39 | 1400 | 5 | 3 |  |  |  |  | X | 2018-12-31
31 | 17110071 | Holzfaserplatten | Panneaux de fibres de bois | best wood FLEX 50 | best wood FLEX 50 | 113 | Holzwerk Gebr. Schneider GmbH |  | 50 | 0.037 | 40-240 | 0.39 | 1400 | 5 | 3 |  |  |  |  | X | 2019-12-31 | flexibler Dämmstoff | matériau isolant flexible
31 | 17110072 | Holzfaserplatten | Panneaux de fibres de bois | best wood FLOOR 140 | best wood FLOOR 140 | 113 | Holzwerk Gebr. Schneider GmbH |  | 140 | 0.041 | 40-80 | 0.39 | 1400 | 5 | 3 |  |  |  |  | X | 2019-12-31 | Universaldämmung | matériau isolant universel
31 | 17110073 | Holzfaserplatten | Panneaux de fibres de bois | best wood MULTITHERM 110 | best wood MULTITHERM 110 | 113 | Holzwerk Gebr. Schneider GmbH |  | 110 | 0.039 | 40-240 | 0.39 | 1400 | 5 | 3 |  |  |  |  | X | 2019-12-31 | Universaldämmung | matériau isolant universel
31 | 17110074 | Holzfaserplatten | Panneaux de fibres de bois | best wood MULTITHERM 140 | best wood MULTITHERM 140 | 113 | Holzwerk Gebr. Schneider GmbH |  | 140 | 0.041 | 20-240 | 0.39 | 1400 | 5 | 3 |  |  |  |  | X | 2019-12-31 | Universaldämmung | matériau isolant universel
31 | 17110075 | Holzfaserplatten | Panneaux de fibres de bois | best wood ROOM 140 | best wood ROOM 140 | 113 | Holzwerk Gebr. Schneider GmbH |  | 140 | 0.041 | 20-100 | 0.39 | 1400 | 5 | 3 |  |  |  |  | X | 2019-12-31 | Universaldämmung | matériau isolant universel
31 | 17110076 | Holzfaserplatten | Panneaux de fibres de bois | best wood TOP 140 | best wood TOP 140 | 113 | Holzwerk Gebr. Schneider GmbH |  | 140 | 0.041 | 100-240 | 0.39 | 1400 | 5 | 3 |  |  |  |  | X | 2019-12-31 | Aufdachdämmung bewitterbar, einseitig Latexschicht | couche latex sur une face
31 | 17110077 | Holzfaserplatten | Panneaux de fibres de bois | best wood TOP 180 | best wood TOP 180 | 113 | Holzwerk Gebr. Schneider GmbH |  | 180 | 0.043 | 35-160 | 0.39 | 1400 | 5 | 3 |  |  |  |  | X | 2019-12-31 | Aufdachdämmung bewitterbar, einseitig Latexschicht | couche latex sur une face
31 | 17110078 | Holzfaserplatten | Panneaux de fibres de bois | best wood WALL 140 | best wood WALL 140 | 113 | Holzwerk Gebr. Schneider GmbH |  | 140 | 0.041 | 20-240 | 0.39 | 1400 | 5 | 3 |  |  |  |  | X | 2019-12-31 | Putzträgerplatte, Nut und Kamm | panneau à crépir, rainé-crêté
31 | 17110079 | Holzfaserplatten | Panneaux de fibres de bois | best wood WALL 180 | best wood WALL 180 | 113 | Holzwerk Gebr. Schneider GmbH |  | 180 | 0.043 | 20-160 | 0.39 | 1400 | 5 | 3 |  |  |  |  | X | 2019-12-31 | Putzträgerplatte, Nut und Kamm | panneau à crépir, rainé-crêté
31 | 16100107 | Holzfaserplatten | Panneaux de fibres de bois | Top 160 | Top 160 | 113 | Holzwerk Gebr. Schneider GmbH |  | 160 | 0.042 | 80-240 | 0.39 | 1400 | 5 | 3 |  |  |  |  | X | 2018-12-31 | Putzträgerplatte, Nut und Kamm | panneau à crépir, rainé-crêté
31 | 16100109 | Holzfaserplatten | Panneaux de fibres de bois | Top 220 | Top 220 | 113 | Holzwerk Gebr. Schneider GmbH |  | 220 | 0.047 | 22-80 | 0.39 | 1400 | 5 | 3 |  |  |  |  | X | 2018-12-31 | Putzträgerplatte, Nut und Kamm | panneau à crépir, rainé-crêté
31 | 16100121 | Holzfaserplatten | Panneaux de fibres de bois | holzFlex | holzFlex | 32 | Homatherm GmbH |  | 50 | 0.038 | 30-200 | 0.39 | 1400 | 5 | 3 |  |  |  |  | X | 2018-12-31 | flexible Dämmmatte | panneaux flexibles en fibres de bois
31 | 17080211 | Holzfaserplatten | Panneaux de fibres de bois | HDP standard | HDP standard | 32 | Homanit Building Materials GmbH & Co. KG |  | 110 | 0.038 | 40-240 | 0.39 | 1400 | 5 | 3 |  |  |  |  | X | 2019-12-31 | feste Dämmplatte
31 | 17080212 | Holzfaserplatten | Panneaux de fibres de bois | HDP protect | HDP protect | 32 | Homanit Building Materials GmbH & Co. KG |  | 140 | 0.04 | 40-240 | 0.39 | 1400 | 5 | 3 |  |  |  |  | X | 2019-12-31 | feste Dämmplatte
31 | 17080213 | Holzfaserplatten | Panneaux de fibres de bois | ID standard | ID standard | 32 | Homanit Building Materials GmbH & Co. KG |  | 130-150 | 0.04 | 40-120 | 0.39 | 1400 | 5 | 3 |  |  |  |  | X | 2019-12-31 | verputzbare Innendämmplatte | panneau isolant pour l'intérieur
31 | 17080214 | Holzfaserplatten | Panneaux de fibres de bois | UD protect | UD protect | 32 | Homanit Building Materials GmbH & Co. KG |  | 190-220 | 0.044 | 22-160 | 0.39 | 1400 | 5 | 3 |  |  |  |  | X | 2019-12-31 | Unterdeckplatte
31 | 17080215 | Holzfaserplatten | Panneaux de fibres de bois | EnergiePlus massive | EnergiePlus massive | 32 | Homanit Building Materials GmbH & Co. KG |  | 130-150 | 0.04 | 40-240 | 0.39 | 1400 | 5 | 3 |  |  |  |  | X | 2019-12-31 | Putzträgerplatte für WDVS | panneau à crépir
31 | 17080216 | Holzfaserplatten | Panneaux de fibres de bois | EnergiePlus comfort | EnergiePlus comfort | 32 | Homanit Building Materials GmbH & Co. KG |  | 185-200 | 0.044 | 40-240 | 0.39 | 1400 | 5 | 3 |  |  |  |  | X | 2019-12-31 | Putzträgerplatte für WDVS | panneau à crépir
31 | 17100091 | Holzfaserplatten | Panneaux de fibres de bois | PAVAWALL, PAVAWALL-BLOC | PAVAWALL, PAVAWALL-BLOC | 7 | Pavatex SA |  | 130 | 0.04 | 60-240 | 0.39 | 1400 | 5 | 3 |  |  |  |  | X | 2019-12-31
31 | 16090051 | Holzfaserplatten | Panneaux de fibres de bois | PAVAPOR | PAVAPOR | 7 | Pavatex SA |  | 135 | 0.038 | 16-32 | 0.39 | 1400 | 5 | 3 |  |  |  |  | X | 2018-12-31
31 | 16090052 | Holzfaserplatten | Panneaux de fibres de bois | SWISSTHERM | SWISSTHERM | 7 | Pavatex SA |  | 150 | 0.039 | 30-120 | 0.39 | 1400 | 5 | 3 |  |  |  |  | X | 2018-12-31
31 | 16090053 | Holzfaserplatten | Panneaux de fibres de bois | PAVATHERM-PROFIL | PAVATHERM-PROFIL | 7 | Pavatex SA |  | 175 | 0.043 | 40-100 | 0.39 | 1400 | 5 | 3 |  |  |  |  | X | 2018-12-31
31 | 16090054 | Holzfaserplatten | Panneaux de fibres de bois | PAVADENTRO | PAVADENTRO | 7 | Pavatex SA |  | 175 | 0.043 | 40-100 | 0.39 | 1400 | 5 | 3 |  |  |  |  | X | 2018-12-31
31 | 16090055 | Holzfaserplatten | Panneaux de fibres de bois | PAVATHERM-PLUS | PAVATHERM-PLUS | 7 | Pavatex SA |  | 190 | 0.043 | 60-160 | 0.39 | 1400 | 5 | 3 |  |  |  |  | X | 2018-12-31
31 | 16090056 | Holzfaserplatten | Panneaux de fibres de bois | DIFFUTHERM | DIFFUTHERM | 7 | Pavatex SA |  | 180 | 0.043 | 60-120 | 0.39 | 1400 | 5 | 3 |  |  |  |  | X | 2018-12-31
31 | 16090057 | Holzfaserplatten | Panneaux de fibres de bois | PAVABOARD | PAVABOARD | 7 | Pavatex SA |  | 230 | 0.046 | 20-60 | 0.39 | 1400 | 5 | 3 |  |  |  |  | X | 2018-12-31
31 | 16090058 | Holzfaserplatten | Panneaux de fibres de bois | ISOROOF 35-60 mm | ISOROOF 35-60 mm | 7 | Pavatex SA |  | 230 | 0.046 | 20-60 | 0.39 | 1400 | 5 | 3 |  |  |  |  | X | 2018-12-31
31 | 16090059 | Holzfaserplatten | Panneaux de fibres de bois | SWISSISOLANT | SWISSISOLANT | 7 | Pavatex SA |  | 230 | 0.046 | 20-60 | 0.39 | 1400 | 5 | 3 |  |  |  |  | X | 2018-12-31
31 | 16090060 | Holzfaserplatten | Panneaux de fibres de bois | ISOROOF 20-24 mm | ISOROOF 20-24 mm | 7 | Pavatex SA |  | 240 | 0.047 | 20-24 | 0.39 | 1400 | 5 | 3 |  |  |  |  | X | 2018-12-31
31 | 16110061 | Holzfaserplatten | Panneaux de fibres de bois | PAVAFLEX | PAVAFLEX | 7 | Pavatex SA |  | 55 | 0.038 | 30-240 | 0.39 | 1400 | 5 | 3 |  |  |  |  | X | 2018-12-31
31 | 17070111 | Holzfaserplatten | Panneaux de fibres de bois | ISOLAIR 30-80 mm | ISOLAIR 30-80 mm | 7 | Pavatex SA |  | 200 | 0.044 | 30-80 | 0.39 | 1400 | 5 | 3 |  |  |  |  | X | 2019-12-31
31 | 17070112 | Holzfaserplatten | Panneaux de fibres de bois | PAVATHERM | PAVATHERM | 7 | Pavatex SA |  | 110 | 0.038 | 20-240 | 0.39 | 1400 | 5 | 3 |  |  |  |  | X | 2019-12-31
31 | 15100092 | Holzfaserplatten | Panneaux de fibres de bois | DIFFUBOARD | DIFFUBOARD | 7 | Pavatex SA |  | 200 | 0.044 | 40-60 | 0.39 | 1400 | 5 | 3 |  |  |  |  | X | 2017-12-31
31 | 16040051 | Holzfaserplatten | Panneaux de fibres de bois | PAVATHERM-COMBI / ISOLAIR 100-200 mm | PAVATHERM-COMBI / ISOLAIR 100-200 mm | 7 | Pavatex SA |  | 140 | 0.041 | 40-200 | 0.39 | 1400 | 5 | 3 |  |  |  |  | X | 2018-06-30
31 | 15060211 | Holzfaserplatten | Panneaux de fibres de bois | ISOVER ISOPROTECT | ISOVER ISOPROTECT | 4 | Saint-Gobain Isover AG |  | 180 | 0.044 | 20-80 | 0.39 | 1400 | 5 | 3 |  |  |  |  | X | 2017-12-31
31 | 15060212 | Holzfaserplatten | Panneaux de fibres de bois | ISOVER ISOPROTECT | ISOVER ISOPROTECT | 4 | Saint-Gobain Isover AG |  | 180 | 0.046 | 100-120 | 0.39 | 1400 | 5 | 3 |  |  |  |  | X | 2017-12-31
31 | 17080272 | Holzfaserplatten | Panneaux de fibres de bois | STEICOflex 036 | STEICOflex 036 | 63 | STEICO SE |  | 60 | 0.036 | 20-240 | 0.39 | 1400 | 5 | 3 |  |  |  |  | X | 2019-12-31 | Hohlraumdämmung
31 | 16080031 | Holzfaserplatten | Panneaux de fibres de bois | STEICOflex | STEICOflex | 63 | STEICO SE |  | 50 | 0.038 | 20-240 | 0.39 | 1400 | 5 | 3 |  |  |  |  | X | 2018-12-31 | Kante stumpf; Hohlraumdämmung | chants plats; pour toits, parois, plafonds
31 | 16080032 | Holzfaserplatten | Panneaux de fibres de bois | STEICOtherm, STEICOtherm SD, STEICOfloor, STEICOinternal | STEICOtherm, STEICOtherm SD, STEICOfloor, STEICOinternal | 63 | STEICO SE |  | 160 | 0.038 | 20-200 | 0.39 | 1400 | 5 | 3 |  |  |  |  | X | 2018-12-31 | für Dach, Wand, Boden | pour toits, parois, plafonds
31 | 16080033 | Holzfaserplatten | Panneaux de fibres de bois | STEICOuniversal, STEICOprotect H | STEICOuniversal, STEICOprotect H | 63 | STEICO SE |  | 270 | 0.048 | 18-60 | 0.39 | 1400 | 5 | 3 |  |  |  |  | X | 2018-12-31 | Nut und Feder; Dach- und Wandbauplatte | avec rainure et languette; pour toits et parois
31 | 16040082 | Holzfaserplatten | Panneaux de fibres de bois | STEICOprotect M, STEICOroof | STEICOprotect M, STEICOroof | 63 | STEICO SE |  | 230 | 0.046 | 20-160 | 0.39 | 1400 | 5 | 3 |  |  |  |  | X | 2018-06-30 | verputzte AWD-Systeme; Kante Nut und Feder oder stumpf | panneau à crépir, chants avec rainure et languette ou plats
31 | 16040083 | Holzfaserplatten | Panneaux de fibres de bois | LDF 110, STEICOtherm dry, STEICOprotect L dry | LDF 110, STEICOtherm dry, STEICOprotect L dry | 63 | STEICO SE |  | 110 | 0.037 | 40-240 | 0.39 | 1400 | 5 | 3 |  |  |  |  | X | 2018-06-30 | Kanten stumpf, Nut und Feder, Stufenfalz | chants plats, avec rainure et languette, à battues
31 | 16040084 | Holzfaserplatten | Panneaux de fibres de bois | LDF 140, STEICOspecial dry, STEICOprotect M dry, STEICOtop, STEICOinstall, STEICOsafe | LDF 140, STEICOspecial dry, STEICOprotect M dry, STEICOtop, STEICOinstall, STEICOsafe | 63 | STEICO SE |  | 140 | 0.04 | 60-240 | 0.39 | 1400 | 5 | 3 |  |  |  |  | X | 2018-06-30 | Kanten stumpf oder mit Nut und Feder | chants plats ou avec rainure et languette
31 | 16040085 | Holzfaserplatten | Panneaux de fibres de bois | LDF 180, STEICOuniversal dry, STEICOprotect H dry | LDF 180, STEICOuniversal dry, STEICOprotect H dry | 63 | STEICO SE |  | 210 | 0.045 | 35-40 | 0.39 | 1400 | 5 | 3 |  |  |  |  | X | 2018-06-30 | Unterdeckplatte, Nut und Feder | avec rainure et languette
31 | 16040086 | Holzfaserplatten | Panneaux de fibres de bois | LDF 180, STEICOuniversal dry, STEICOprotect H dry | LDF 180, STEICOuniversal dry, STEICOprotect H dry | 63 | STEICO SE |  | 180 | 0.043 | 52-160 | 0.39 | 1400 | 5 | 3 |  |  |  |  | X | 2018-06-30 | Unterdeckplatte, Nut und Feder | avec rainure et languette
48 | 48.01 | Holzfasern lose | Fibres de bois en vrac | Holzfasern lose; nicht überwacht | Fibres de bois en vrac; non contrôlé |  |  | 35-80 |  | 0,050 | [8 empty] | X
48 | 17100085 | Holzfasern lose | Fibres de bois en vrac | GUTEX Thermofibre | GUTEX Thermofibre | 76 | GUTEX Holzfaserplattenwerk |  | 25-45 | 0.038 | variabel | [9 empty] | 2019-12-31 | Holzfasern lose | fibres de bois
48 | 17110081 | Holzfasern lose | Fibres de bois en vrac | best wood FIBRE | best wood FIBRE | 113 | Holzwerk Gebr. Schneider GmbH |  | 35-45 | 0.039 | variabel | [9 empty] | 2018-12-31 | Einblasfaser
48 | 16040101 | Holzfasern lose | Fibres de bois en vrac | isofloc woodfiber | isofloc woodfiber | 10 | isofloc AG |  | 30-60 | 0.038 | variabel | [8 empty] | X | 2018-06-30 | Einblasdämmung | fibres de bois
48 | 16040081 | Holzfasern lose | Fibres de bois en vrac | STEICOzell | STEICOzell | 63 | STEICO SE |  | 30-60 | 0.038 | variabel | [8 empty] | X | 2018-06-30 | Einblasdämmung | fibres de bois
43 | 43.01 | Schüttung aus Holz-Hobelspänen | Copeaux en vrac
43 | 16100081 | Schüttung aus Hobelspänen | Copeaux de bois en vrac | HOIZ Hobelspandämmstoff | HOIZ Hobelspandämmstoff | 120 | Baufritz GmbH & Co. KG |  | 50-90 | 0.047 | variabel | [8 empty] | X | 2018-12-31 | raumausfüllende Dämmung in geschlossenen Hohlräumen | remplissage de vides
45 | 45.01 | Zelluloseplatten | Panneaux en fibres de cellulose | Zellulose: Platten, Matten; nicht überwacht | Cellulose: panneaux; non contrôlé |  |  | 50-80 |  | 0.05 |  |  |  | 0 | 0 |  |  |  | X
45 | 16100122 | Zelluloseplatten | Panneaux en fibres de cellulose | flexCL | flexCL | 32 | Homatherm GmbH |  | 65-75 | 0.039 | 40-180 | [8 empty] | X | 2018-12-31 | flexible Dämmmatte | panneaux en fibres de cellulose
32 | 32.01 | Zellulose lose | Cellulose en vrac | Zellulose: lose; nicht überwacht | Cellulose: en vrac; non contrôlé |  |  | 30-70 |  | 0.05 |  | 0.44 | 1600 | 2 | 2 |  | X |  | X |  |  | an der Verwendungsstelle hergestellte Wärmedämmstoffe | isolation thermique exécutée in situ
32 | 16040071 | Zellulose (lose) | Cellulose (en vrac) | climacell | climacell | 109 | Catolet AG |  | 35-65 | 0.038 | variabel | 0.44 | 1600 | 2 | 2 |  |  |  |  | X | 2018-06-30 | Zellulose aus reinem Zeitungspapier | cellulose de papier journal
32 | 16030051 | Zellulose (lose) | Cellulose (en vrac) | Isocell | Isocell | 78 | CPH Zellulosedämmstoffproduktion Beteiligungs GmbH & Co KG |  | 28-65 | 0.038 | variabel | 0.44 | 1600 | 2 | 2 |  |  |  |  | X | 2018-06-30 | In-situ-Wärmedämmung (Zelluloseflocken) | isolation thermique exécutée in situ (flocons de cellulose)
32 | 16030052 | Zellulose (lose) | Cellulose (en vrac) | trendisol | trendisol | 78 | CPH Zellulosedämmstoffproduktion Beteiligungs GmbH & Co KG |  | 28-65 | 0.038 | variabel | 0.44 | 1600 | 2 | 2 |  |  |  |  | X | 2018-06-30 | In-situ-Wärmedämmung (Zelluloseflocken) | isolation thermique exécutée in situ (flocons de cellulose)
32 | 16030053 | Zellulose (lose) | Cellulose (en vrac) | Dobry-Ekovilla | Dobry-Ekovilla | 78 | CPH Zellulosedämmstoffproduktion Beteiligungs GmbH & Co KG |  | 28-65 | 0.038 | variabel | 0.44 | 1600 | 2 | 2 |  |  |  |  | X | 2018-06-30 | In-situ-Wärmedämmung (Zelluloseflocken) | isolation thermique exécutée in situ (flocons de cellulose)
32 | 16030054 | Zellulose (lose) | Cellulose (en vrac) | Pavafloc | Pavafloc | 78 | CPH Zellulosedämmstoffproduktion Beteiligungs GmbH & Co KG |  | 28-65 | 0.038 | variabel | 0.44 | 1600 | 2 | 2 |  |  |  |  | X | 2018-06-30 | In-situ-Wärmedämmung (Zelluloseflocken) | isolation thermique exécutée in situ (flocons de cellulose)
32 | 16100011 | Zellulose (lose) | Cellulose (en vrac) | isofloc LM, isofloc L, isofloc FIP, Swissfloc | isofloc LM, isofloc L, isofloc FIP, Swissfloc | 10 | isofloc AG |  | 25-60 | 0.038 | variabel | 0.44 | 1600 | 2 | 2 |  |  |  |  | X | 2018-12-31 | ins Gefach eingeblasen, offen aufgeblasen | insufflé
32 | 16100012 | Zellulose (lose) | Cellulose (en vrac) | isofloc eco, isofloc neo | isofloc eco, isofloc neo | 10 | isofloc AG |  | 25-60 | 0.038 | variabel | 0.44 | 1600 | 2 | 2 |  |  |  |  | X | 2018-12-31 | ins Gefach eingeblasen, offen aufgeblasen | insufflé
32 | 17080271 | Zellulose (lose) | Cellulose (en vrac) | STEICOfloc, STEICOfloc NB | STEICOfloc, STEICOfloc NB | 63 | STEICO SE |  | 27-60 | 0.038 | variabel | 0.44 | 1600 | 2 | 2 |  |  |  |  | X | 2019-12-31 | Zellulose-Einblasdämmung
33 | 33.01 | Dämmstoffe pflanzlichen Ursprungs | Matériaux isolants d'origine végétale | Flachs: Matten, Rollen; nicht überwacht | Lin: matelas, rouleaux; non contrôlé |  |  | 25-50 |  | 0.05 | [8 empty] | X
33 | 33.02 | Dämmstoffe pflanzlichen Ursprungs | Matériaux isolants d'origine végétale | Gras: Matten, lose; nicht überwacht | Herbe: matelas, en vrac; non contrôlé |  |  | 35-80 |  | 0.05 | [8 empty] | X
33 | 33.03 | Dämmstoffe pflanzlichen Ursprungs | Matériaux isolants d'origine végétale | Hanf: Matten, Rollen; nicht überwacht | Chanvre: matelas, rouleaux; non contrôlé |  |  | 25-50 |  | 0.05 | [8 empty] | X
33 | 33.04 | Dämmstoffe pflanzlichen Ursprungs | Matériaux isolants d'origine végétale | Baumwolle: Matten, Rollen; nicht überwacht | Coton: matelas, rouleaux; non contrôlé |  |  | 20-60 |  | 0.05 | [8 empty] | X
33 | 33.05 | Dämmstoffe pflanzlichen Ursprungs | Matériaux isolants d'origine végétale | übrige pflanzliche Dämmstoffe; nicht überwacht | autres matériaux isolants d'origine végétale; non contrôlé |  |  | 50-200 |  | 0.07 | [8 empty] | X
33 | 17080251 | Dämmstoffe pflanzlichen Ursprungs | Matériaux isolants d'origine végétale | AgriCell BW | AgriCell BW | 74 | Biowert AG |  | 35-65 | 0.045 | variabel | [8 empty] | X | 2019-12-31 | Einblas- oder Schüttdämmstoff (Zellulose) aus Wiesengras | cellulose naturelle extraite d’herbe
34 | 34.01 | Dämmstoffe tierischen Ursprungs | Matériaux isolants d'origine animale | Schafwolle: Matten, Rollen; nicht überwacht | Laine de mouton: matelas, rouleaux; non contrôlé |  |  | 20-60 |  | 0.05 | [8 empty] | X
35 | 35.01 | Verbundplatten | Panneaux composites (multicouches)
35 | 17100061 | Verbundplatten | Panneaux composites (multicouches) | Fibro-DUR 3 040 (Kern) | Fibro-DUR 3 040 (noyau) | 138 | Fibrolith Dämmstoffe GmbH |  | 18 | 0.038 | 15-190 | [8 empty] | X | 2019-12-31 | Kern EPS | noyau en EPS
35 | 17100062 | Verbundplatten | Panneaux composites (multicouches) | Fibro-DUR 3 040 (Deckschicht) | Fibro-DUR 3 040 (couche) | 138 | Fibrolith Dämmstoffe GmbH |  | 550-650 | 0.075 | 2 x 5 | [8 empty] | X | 2019-12-31 | Deckschichten Holzwolle | parements en laine de bois
35 | 17100066 | Verbundplatten | Panneaux composites (multicouches) | Fibro-DUR 2 032 (Kern) | Fibro-DUR 2 032 (noyau) | 138 | Fibrolith Dämmstoffe GmbH |  | 18 | 0.031 | 20-195 | [8 empty] | X | 2019-12-31 | Kern EPS | noyau en EPS
35 | 17100067 | Verbundplatten | Panneaux composites (multicouches) | Fibro-DUR 2 032 (Deckschicht) | Fibro-DUR 2 032 (couche) | 138 | Fibrolith Dämmstoffe GmbH |  | 550-650 | 0.075 | 5 | [8 empty] | X | 2019-12-31 | Deckschicht Holzwolle | parement en laine de bois
35 | 17100071 | Verbundplatten | Panneaux composites (multicouches) | Fibro-DUR 3 032 (Kern) | Fibro-DUR 3 032 (noyau) | 138 | Fibrolith Dämmstoffe GmbH |  | 18 | 0.031 | 15-190 | [8 empty] | X | 2019-12-31 | Kern EPS | noyau en EPS
35 | 17100072 | Verbundplatten | Panneaux composites (multicouches) | Fibro-DUR 3 032 (Deckschicht) | Fibro-DUR 3 032 (couche) | 138 | Fibrolith Dämmstoffe GmbH |  | 550-650 | 0.075 | 2 x 5 | [8 empty] | X | 2019-12-31 | Deckschichten Holzwolle | parements en laine de bois
35 | 14120054 | Verbundplatten | Panneaux composites (multicouches) | Fibro-DUR 3 035 (Kern) | Fibro-DUR 3 035 (noyau) | 138 | Fibrolith Dämmstoffe GmbH |  | 30 | 0.034 | 15-190 | [8 empty] | X | 2017-12-31 | Kern EPS | noyau en EPS
35 | 14120055 | Verbundplatten | Panneaux composites (multicouches) | Fibro-DUR 3 035 (Deckschicht) | Fibro-DUR 3 035 (couche) | 138 | Fibrolith Dämmstoffe GmbH |  | 550-650 | 0.075 | 2 x 5 | [8 empty] | X | 2017-12-31 | Deckschichten Holzwolle | parements en laine de bois
35 | 17110111 | Verbundplatten | Panneaux composites (multicouches) | Heratekta C-3 (Kern) | Heratekta C-3 (noyau) | 93 | Knauf Insulation GmbH |  | 15-25 | 0.04 | 15-90 | [8 empty] | X | 2018-12-31 | Kern EPS | noyau en EPS
35 | 17110112 | Verbundplatten | Panneaux composites (multicouches) | Heratekta C-3 (Deckschichten) | Heratekta C-3 (couches) | 93 | Knauf Insulation GmbH |  | 550 | 0.081 | 2x5 | [8 empty] | X | 2018-12-31 | Deckschichten Holzwolle | parements en laine de bois
35 | 17110116 | Verbundplatten | Panneaux composites (multicouches) | Heratekta C-3 032 (Kern) | Heratekta C-3 032 (noyau) | 93 | Knauf Insulation GmbH |  | 15-25 | 0.031 | 15-165 | [8 empty] | X | 2018-12-31 | Kern EPS | noyau en EPS
35 | 17110117 | Verbundplatten | Panneaux composites (multicouches) | Heratekta C-3 032 (Deckschichten) | Heratekta C-3 032 (couches) | 93 | Knauf Insulation GmbH |  | 550 | 0.081 | 2x5 | [8 empty] | X | 2018-12-31 | Deckschichten Holzwolle | parements en laine de bois
35 | 17110121 | Verbundplatten | Panneaux composites (multicouches) | Heratekta SE-032/2 (Kern) | Heratekta SE-032/2 (noyau) | 93 | Knauf Insulation GmbH |  | 15-25 | 0.031 | 45-170 | [8 empty] | X | 2018-12-31 | Kern EPS | noyau en EPS
35 | 17110122 | Verbundplatten | Panneaux composites (multicouches) | Heratekta SE-032/2 (Deckschicht) | Heratekta SE-032/2 (couche) | 93 | Knauf Insulation GmbH |  | 550 | 0.081 | 5 | [8 empty] | X | 2018-12-31 | Deckschicht Holzwolle | parement en laine de bois
35 | 17110126 | Verbundplatten | Panneaux composites (multicouches) | Tektalan A2-E21 (Kern) | Tektalan A2-E21 (noyau) | 93 | Knauf Insulation GmbH |  | 130 | 0.039 | 25-165 | [8 empty] | X | 2018-12-31 | Kern Steinwolle | noyau en laine de roche
35 | 17110127 | Verbundplatten | Panneaux composites (multicouches) | Tektalan A2-E21 (Deckschichten) | Tektalan A2-E21 (couches) | 93 | Knauf Insulation GmbH |  | 550 | 0.082 | 2x5 | [8 empty] | X | 2018-12-31 | Deckschichten Holzwolle | parements en laine de bois
35 | 17110131 | Verbundplatten | Panneaux composites (multicouches) | Tektalan A2-SD (Kern) | Tektalan A2-SD (noyau) | 93 | Knauf Insulation GmbH |  | 130 | 0.039 | 40-240 | [8 empty] | X | 2018-12-31 | Kern Steinwolle | noyau en laine de roche
35 | 17110132 | Verbundplatten | Panneaux composites (multicouches) | Tektalan A2-SD (Deckschichten) | Tektalan A2-SD (couches) | 93 | Knauf Insulation GmbH |  | 550 | 0.082 | 2x5 | [8 empty] | X | 2018-12-31 | Deckschichten Holzwolle | parements en laine de bois
35 | 17110136 | Verbundplatten | Panneaux composites (multicouches) | Tektalan A2-035/2 (1.0) (Kern) | Tektalan A2-035/2 (1.0) (noyau) | 93 | Knauf Insulation GmbH |  | 120 | 0.034 | 40-165 | [8 empty] | X | 2019-12-31 | Kern Steinwolle | noyau en laine de roche
35 | 17110137 | Verbundplatten | Panneaux composites (multicouches) | Tektalan A2-035/2 (1.0) (Deckschicht) | Tektalan A2-035/2 (1.0) (couche) | 93 | Knauf Insulation GmbH |  | 550 | 0.081 | 10 | [8 empty] | X | 2019-12-31 | Deckschicht Holzwolle | parement en laine de bois
35 | 17110141 | Verbundplatten | Panneaux composites (multicouches) | Tektalan A2-E31-035/2 (Kern) | Tektalan A2-E31-035/2 (noyau) | 93 | Knauf Insulation GmbH |  | 120 | 0.034 | 40-165 | [8 empty] | X | 2019-12-31 | Kern Steinwolle | noyau en laine de roche
35 | 17110142 | Verbundplatten | Panneaux composites (multicouches) | Tektalan A2-E31-035/2 (Deckschicht) | Tektalan A2-E31-035/2 (couche) | 93 | Knauf Insulation GmbH |  | 550 | 0.081 | 10 | [8 empty] | X | 2019-12-31 | Deckschicht Holzwolle | parement en laine de bois
35 | 17110146 | Verbundplatten | Panneaux composites (multicouches) | Tektalan A2-TK-035/2 (Kern) | Tektalan A2-TK-035/2 (noyau) | 93 | Knauf Insulation GmbH |  | 120 | 0.034 | 40-165 | [8 empty] | X | 2019-12-31 | Kern Steinwolle | noyau en laine de roche
35 | 17110147 | Verbundplatten | Panneaux composites (multicouches) | Tektalan A2-TK-035/2 (Deckschicht) | Tektalan A2-TK-035/2 (couche) | 93 | Knauf Insulation GmbH |  | 550 | 0.081 | 10 | [8 empty] | X | 2019-12-31 | Deckschicht Holzwolle | parement en laine de bois
35 | 17110151 | Verbundplatten | Panneaux composites (multicouches) | Tektalan A2-FP/HB (Kern) | Tektalan A2-FP/HB (noyau) | 93 | Knauf Insulation GmbH |  | 120 | 0.034 | 45-85 | [8 empty] | X | 2019-12-31 | Kern Steinwolle | noyau en laine de roche
35 | 17110152 | Verbundplatten | Panneaux composites (multicouches) | Tektalan A2-FP/HB (Deckschichten) | Tektalan A2-FP/HB (couches) | 93 | Knauf Insulation GmbH |  | 550 | 0.09 | 5+10 | [8 empty] | X | 2019-12-31 | Deckschichten Holzwolle | parements en laine de bois
35 | 17110156 | Verbundplatten | Panneaux composites (multicouches) | Tektalan A2-HDX (Kern) | Tektalan A2-HDX (noyau) | 93 | Knauf Insulation GmbH |  | 150 | 0.045 | 40-115 | [8 empty] | X | 2019-12-31 | Kern Steinwolle | noyau en laine de roche
35 | 17110157 | Verbundplatten | Panneaux composites (multicouches) | Tektalan A2-HDX (Deckschichten) | Tektalan A2-HDX (couches) | 93 | Knauf Insulation GmbH |  | 550 | 0.09 | 2x5 | [8 empty] | X | 2019-12-31 | Deckschichten Holzwolle | parements en laine de bois
35 | 15120012 | Verbundplatten | Panneaux composites (multicouches) | DDP-MAX | DDP-MAX | 114 | Knauf Insulation GmbH |  | 150-165 | 0.040 * | 60-160 | [8 empty] | X | 2017-12-31 | * Kernmaterial Steinwolle; Flachdach-Dämmplatte; einseitig 6 mm mineralische Deckplatte | * noyau laine de roche; panneau d‘isolation pour toiture-terrasse; parement 6 mm couche minérale
40 | 40.01 | Vakuum-Isolationspaneele (VIP) | Panneaux isolants sous vide (VIP) | Kernmaterial pyrogene Kieselsäure; nicht überwacht | Matériau: silice pyrogénée; non controlé |  |  | 150-180 |  | 0.02 | [8 empty] | X
40 | 17070011 | Vakuum-Isolationspaneele (VIP) | Panneaux isolants sous vide (VIP) | Vakutherm | Vakutherm | 70 | Neofas AG |  | 180 | 0.007 * | 10-40 | [8 empty] | X | 2019-06-30 | * gilt für Plattenformat ab 300 mm x 400 mm | * valable pour panneaux à partir de300 mm x 400 mm
40 | 16100061 | Vakuum-Isolationspaneele (VIP) | Panneaux isolants sous vide (VIP) | swissporVIP | swissporVIP | 17 | swisspor AG |  | 180 | 0.007 * | 10-40 | [8 empty] | X | 2019-06-30 | * gilt für Plattenformat ab 300 mm x 400 mm | * valable pour panneaux à partir de 300 mm x 400 mm
40 | 17080221 | Vakuum-Isolationspaneele (VIP) | Panneaux isolants sous vide (VIP) | vakuVIP B2 | vakuVIP B2 | 71 | Vaku-Isotherm GmbH |  | 170-210 | 0.007 * | 1950-10-01 | [8 empty] | X | 2019-12-31 | * gilt für Plattenformat ab 300 mm x 400 mm | * valable pour panneaux à partir de 300 mm x 400 mm
40 | 17040021 | Vakuum-Isolationspaneele (VIP) | Panneaux isolants sous vide (VIP) | Vacucomp S, Vacucomp P1, Vacucomp P2, Vacucomp XPS, Vacucomp EPS, Vacucomp TS | Vacucomp S, Vacucomp P1, Vacucomp P2, Vacucomp XPS, Vacucomp EPS, Vacucomp TS | 12 | ZZ Wancor AG |  | 180-220 | 0.007 * | 15-40 | [8 empty] | X | 2019-06-30 | * gilt für grosse Formate (Plattenformat grösser 500 mm x 500 mm) | * valable pour grandes surfaces (panneaux plus grand que 500 mm x 500 mm)
40 | 17040022 | Vakuum-Isolationspaneele (VIP) | Panneaux isolants sous vide (VIP) | Vacucomp S, Vacucomp P1, Vacucomp P2, Vacucomp XPS, Vacucomp EPS, Vacucomp TS | Vacucomp S, Vacucomp P1, Vacucomp P2, Vacucomp XPS, Vacucomp EPS, Vacucomp TS | 12 | ZZ Wancor AG |  | 180-220 | 0.008 ** | 15-40 | [8 empty] | X | 2019-06-30 | ** gilt für kleinere Formate | ** valable pour petits formats
40 | 17040031 | Vakuum-Isolationspaneele (VIP) | Panneaux isolants sous vide (VIP) | Vacuspeed | Vacuspeed | 12 | ZZ Wancor AG |  | 180-220 | 0.007 * | 15-25 | [8 empty] | X | 2019-06-30 | * gilt für grosse Formate (Plattenformat grösser 500 mm x 500 mm) | * valable pour grandes surfaces (panneaux plus grand que 500 mm x 500 mm)
40 | 17040032 | Vakuum-Isolationspaneele (VIP) | Panneaux isolants sous vide (VIP) | Vacuspeed | Vacuspeed | 12 | ZZ Wancor AG |  | 180-220 | 0.008 ** | 15-25 | [8 empty] | X | 2019-06-30 | ** gilt für kleinere Formate | ** valable pour petits formats
37 | 37.01 | Verputzte Aussenwärmedämm-Systeme | Systèmes d'isolation thermique extérieure, avec revêtement de crépi
42 | 42.01 | Mineralschaumplatten | Panneaux de mousse minérale | nicht überwacht | non controlé |  |  | < 115 |  | 0.055 | [8 empty] | X
42 | 42.03 | Porenbeton | Béton cellulaire
42 | 17050041 | Porenbeton | Béton cellulaire | Multipor Mineraldämmplatte 042 | Panneau isolant minéral Multipor 042 | 77 | Xella Porenbeton Schweiz AG |  | 95 | 0.042 | 50-300 | [8 empty] | X | 2018-12-31
42 | 17050042 | Porenbeton | Béton cellulaire | Multipor Mineraldämmplatte 045 | Panneau isolant minéral Multipor 045 | 77 | Xella Porenbeton Schweiz AG |  | 115 | 0.045 | 50-300 | [8 empty] | X | 2018-12-31
44 | 44.01 | Polystyrolplatten, zementgebunden | Panneaux en polystyrène, liées au ciment
44 | 15070021 | Polystyrolplatten, zementgebunden | Panneaux de polystyrène, liés au ciment | 3i-isolet RD 200 | 3i-isolet RD 200 | 84 | 3i-isolet s.r.o. |  | 200 | 0.061 | 50-300 | [8 empty] | X | 2017-12-31
44 | 17080171 | Polystyrolplatten, zementgebunden | Panneaux de polystyrène, liés au ciment | Prottelith Dämmplatte | Prottelith panneau isolant | 92 | Alther Bau Consulting GmbH |  | 200 | 0.06 | 50-300 | [8 empty] | X | 2019-12-31 | mit und ohne Nut und Feder; Schalungseinlage; zur nachträgl. Montage
46 | 46.01 | Mikroporöse Dämmstoffe, nicht evakuiert | Isolants microporeux, non évacué | Kernmaterial Silica-Aerogel; nicht überwacht | Matériau: aérogel de silice; non controlé |  |  | 150-180 |  | 0,020 | [8 empty] | X
46 | 17040161 | Mikroporöse Dämmstoffe | Matériaux isolants microporeux | Calostat | Calostat | 158 | Evonik Resource Efficiency GmbH |  | 165 | 0.02 | 20-50 | [8 empty] | X | 2019-12-31
54 | 54.01 | Reflektierende Dämmstoffe | Produits d'isolation réfléchissants
54 | 17100101 | Reflektierende Dämmstoffe | Produits d'isolation réfléchissants | ISUM MF 14 | ISUM MF 14 | 127 | IMBOVI (Suisse) GmbH |  | * | 0.024 | 7 | [8 empty] | X | 2019-12-31 | Mehrlagige Verbund-Wärmedämm-Matte. * RD = 1.50 m2K/W für Wand (Wärmefluss horizontal); 2.00 m2K/W für Dach (Sommer, Wärmefluss nach unten); 1.15 m2K/W für Dach (Winter, Wärmefluss nach oben). Einbaubedingungen: Die Werte gelten für Produktdicke 7 mm und beidseitige, je mindestens 25 mm dicke, abgeschlossene Luftschichten.
54 | 16080181 | Reflektierende Dämmstoffe | Produits d'isolation réfléchissants | Boost 'R' Hybrid | Boost 'R' Hybrid | 106 | 3-Dämmsystem GmbH |  | 950 g/m2 | * | 51 | [8 empty] | X | 2018-12-31 | Mehrlagige reflektierende Isolationsmatte. * RD = 2.45 m2K/W (Material allein) RD = 3.45 m2K/W für Wand (Wärmefluss horizontal) mit beidseitig abgeschlossenen min. 29 mm dicken Luftschichten
54 | 16080182 | Reflektierende Dämmstoffe | Produits d'isolation réfléchissants | TRISO Hybrid | TRISO Hybrid | 106 | 3-Dämmsystem GmbH |  | 930 g/m2 | * | 47 | [8 empty] | X | 2018-12-31 | Mehrlagige reflektierende Isolationsmatte. * RD = 2.75 m2K/W (Material allein) RD = 4.05 m2K/W für Wand (Wärmefluss horizontal) mit beidseitig abgeschlossenen min. 29 mm dicken Luftschichten
54 | 16080183 | Reflektierende Dämmstoffe | Produits d'isolation réfléchissants | TRISO-Super 12 Boost 'R' | TRISO-Super 12 Boost 'R' | 106 | 3-Dämmsystem GmbH |  | 1880 g/m2 | * | [9 empty] | X | 2018-12-31 | Das Produkt besteht aus den beiden Produkten Boost 'R' Hybrid und TRISO Hybrid. Der Wert gilt, wenn zwischen den Produkten und zum Innenraum hin je mindestens 20 mm dicke, abgeschlossene Luftschichten vorhanden sind;zum Aussenraum hin ist eine belüftete Luftschicht vorzusehen. * RD = 6.20 m2K/W für Flachdach / geneigtes Dach 20° 6.25 m2K/W / 30° 6.30 m2K/W / 45° 6.40 m2K/W. Die Werte gelten für Wärmefluss nach oben (Winter).
55 |  | Wärmedämmputze
55 | 16110031 | Wärmedämmputze | Crépis et enduits isolants | Fixit 222 Aerogel Hochleistungsdämmputz | Fixit 222 Aerogel Hochleistungsdämmputz | 55 | Fixit AG |  | 190-200 | 0.028 | variabel | [8 empty] | X | 2017-12-31 | Aussen- und Innenanwendung
56 |  | Ortschäume | Isolants thermiques moussés in situ
56 | 15110121 | Ortschäume | Isolants thermiques moussés in situ | Spritzschaum Elastospray 1622/1 | Spritzschaum Elastospray 1622/1 | 148 | BASF Polyurethanes GmbH |  | 55-65 | 0.027 | 30-50 | [8 empty] | X | 2017-12-31 | In-situ-Wärmedämmung, Ortschaum | Isolant thermique moussé in situ
56 | 15110122 | Ortschäume | Isolants thermiques moussés in situ | Spritzschaum Elastospray 1622/1 | Spritzschaum Elastospray 1622/1 | 148 | BASF Polyurethanes GmbH |  | 55-65 | 0.026 | 80 | [8 empty] | X | 2017-12-31 | In-situ-Wärmedämmung, Ortschaum | Isolant thermique moussé in situ
56 | 15110123 | Ortschäume | Isolants thermiques moussés in situ | Spritzschaum Elastospray 1622/1 | Spritzschaum Elastospray 1622/1 | 148 | BASF Polyurethanes GmbH |  | 55-65 | 0.025 | 120 | [8 empty] | X | 2017-12-31 | In-situ-Wärmedämmung, Ortschaum | Isolant thermique moussé in situ
99 | 99000099 | Defaultmaterial |  |  |  | 999 |  | 99 | 99 | 99 | 99 | 99 | 99 | 999 | 999

## Mauerwerksprod. - Maçonnerie
Anmeldungen für neue Produkte werden jederzeit entgegengenommen. Die Unterlagen sind in Deutsch, Französisch oder Englisch einzureichen. An der nächsten Sitzung der Kontrollstelle (13.3.2018) können nur Anträge behandelt werden, die mit vollständigen Unterlagen bis zum 20.2.2018 eingetroffen sind. Anmeldeformular und weitere Unterlagen unter www.sia.ch/register > Baustoffkennwerte Adresse: Herrn R. Aeberli, SIA KST Wärmedämmstoffe, Sunnetalstr. 13, Postfach 161, 8117 Fällanden; aeberli@ggaweb.ch ODER roland.aeberli@sia.ch
Datenstand / État des dates 2017-12-12
Stoffgruppe Nr. Groupe de matériaux no | ID | Stoffgruppe | Groupe de matériaux | Stoffgruppe, Anwendung | Groupe de matériaux, application | Firmen Nr | Lieferant, Hersteller / Fournisseur | Rohdichte / Masse volumique | Rohdichte / Masse volumique | Wärme-leitfähigkeit / Conductivité thermique | Wärme-leitfähigkeit / Conductivité thermique | Wärme-leitfähigkeit / Conductivité thermique | spez. Wärme-speicher-fähigkeit / Capacité thermique massique | spez. Wärme-speicher-fähigkeit / Capacité thermique massique | Wasserdampf-Diffusions-widerstandszahl / Facteur de résistance à la vapeur d'eau | Wasserdampf-Diffusions-widerstandszahl / Facteur de résistance à la vapeur d'eau | Lieferdicke / Épaisseur | Länge / Longueur | Höhe / Hauteur | üblicher Mörtel / | EN ISO 10456 Tab. 3.. | EN ISO 10456 Tab. 4.. | SN EN 1745.. | Baustoffkennwerte SIA | gültig bis / valable jusqu'au | Bemerkungen | Remarques
[8 empty] | r | r | l | l10,dry | ldesign | Cp | Cp | m | m | d | l | h
[8 empty] | kg/m3 | kg/m3 | W/mK | W/mK | W/mK | Wh/kgK | J/kgK | – | – | mm | mm | mm
[8 empty] | Bereich (informativ) | Rechenwert / Valeur de calcul |  | Trocken-zustand / État sec | Bemessungs-wert / Valeur utile |  |  | trocken / sec | feucht / humide |  |  |  | DM Dünnbett LM Leicht NM Normal |  |  |  |  | in Bearbeitung
|  | Leichtbackstein | Brique de terre cuite légère
51 | 16101021 | Leichtbackstein | Brique de terre cuite légère | BRICOSOLfuture ST 75 | BRICOSOLfuture ST 75 | 101 | Bricosol AG |  | 600 |  | 0.074 | 0.076 | 0.28 | 1000 | 6 | 4 | 365 | 247 | 238 | DM/LM21 |  |  |  | X | 2018-12-31 |  |  | 2016-12-14
51 | 16101022 | Leichtbackstein | Brique de terre cuite légère | BRICOSOLfuture ST 75 | BRICOSOLfuture ST 75 | 101 | Bricosol AG |  | 600 |  | 0.074 | 0.076 | 0.28 | 1000 | 6 | 4 | 425 | 247 | 238 | DM/LM21 |  |  |  | X | 2018-12-31 |  |  | 2016-12-14
51 | 16101023 | Leichtbackstein | Brique de terre cuite légère | BRICOSOLfuture ST 75 | BRICOSOLfuture ST 75 | 101 | Bricosol AG |  | 600 |  | 0.074 | 0.076 | 0.28 | 1000 | 6 | 4 | 490 | 247 | 238 | DM/LM21 |  |  |  | X | 2018-12-31 |  |  | 2016-12-14
51 | 16101031 | Leichtbackstein | Brique de terre cuite légère | BRICOSOLfuture primo | BRICOSOLfuture primo | 101 | Bricosol AG |  | 600 |  | 0.071 | 0.072 | 0.28 | 1000 | 6 | 4 | 425 | 247 | 238 | DM/LM21 |  |  |  | X | 2018-12-31 |  |  | 2016-12-14
51 | 16091031 | Leichtbackstein | Brique de terre cuite légère | Capo 365 | Capo 365 | 102 | Gasser Ceramic, Ziegelei Rapperswil |  | 575 |  | 0.075 | 0.075 | 0.28 | 1000 | 6 | 4 | 365 | 247 | 249 | DM |  |  |  | X | 2018-12-31
51 | 17081031 | Leichtbackstein | Brique de terre cuite légère | Capo 365 T6 | Capo 365 T6 | 102 | Gasser Ceramic, Ziegelei Rapperswil |  | 500 |  | 0.061 | 0.061 | 0.28 | 1000 | 6 | 4 | 365 | 247 | 249 | DM |  |  |  | X | 2019-12-31
51 | 17081032 | Leichtbackstein | Brique de terre cuite légère | Capo 425 P7 | Capo 425 P7 | 102 | Gasser Ceramic, Ziegelei Rapperswil |  | 565 |  | 0.072 | 0.073 | 0.28 | 1000 | 6 | 4 | 425 | 247 | 249 | DM |  |  |  | X | 2019-12-31
51 | 17081011 | Leichtbackstein | Brique de terre cuite légère | Imbrex Z7 Blockziegel | Imbrex Z7 Blockziegel | 116 | Keller AG Ziegeleien |  | 540 |  | 0.064 | 0.065 | 0.28 | 1000 | 6 | 4 | 365 | 247 | 238 | LM21 |  |  |  | X | 2019-12-31
51 | 17081012 | Leichtbackstein | Brique de terre cuite légère | Imbrex Z7 Blockziegel | Imbrex Z7 Blockziegel | 116 | Keller AG Ziegeleien |  | 540 |  | 0.064 | 0.065 | 0.28 | 1000 | 6 | 4 | 425 | 247 | 238 | LM21 |  |  |  | X | 2019-12-31
51 | 17081013 | Leichtbackstein | Brique de terre cuite légère | Imbrex Z7 Blockziegel | Imbrex Z7 Blockziegel | 116 | Keller AG Ziegeleien |  | 540 |  | 0.064 | 0.065 | 0.28 | 1000 | 6 | 4 | 490 | 247 | 238 | LM21 |  |  |  | X | 2019-12-31
51 | 17081021 | Leichtbackstein | Brique de terre cuite légère | Imbrex Z7 Planziegel | Imbrex Z7 Planziegel | 116 | Keller AG Ziegeleien |  | 540 |  | 0.064 | 0.065 | 0.28 | 1000 | 6 | 4 | 365 | 247 | 249 | DM |  |  |  | X | 2019-12-31
51 | 17081022 | Leichtbackstein | Brique de terre cuite légère | Imbrex Z7 Planziegel | Imbrex Z7 Planziegel | 116 | Keller AG Ziegeleien |  | 540 |  | 0.064 | 0.065 | 0.28 | 1000 | 6 | 4 | 425 | 247 | 249 | DM |  |  |  | X | 2019-12-31
51 | 17081023 | Leichtbackstein | Brique de terre cuite légère | Imbrex Z7 Planziegel | Imbrex Z7 Planziegel | 116 | Keller AG Ziegeleien |  | 540 |  | 0.064 | 0.065 | 0.28 | 1000 | 6 | 4 | 490 | 247 | 249 | DM |  |  |  | X | 2019-12-31
51 | 17101021 | Leichtbackstein | Brique de terre cuite légère | Porotherm T7 | Porotherm T7 | 96 | ZZ Wancor AG |  | 575 |  | 0.065 | 0.07 | 0.28 | 1000 | 6 | 4 | 365 | 248 | 249 | DM |  |  |  | X | 2019-12-31 | Füllung hydrophobiertes Perlit | remplissage perlite hydrophobe
51 | 17101023 | Leichtbackstein | Brique de terre cuite légère | Porotherm T7 | Porotherm T7 | 96 | ZZ Wancor AG |  | 575 |  | 0.066 | 0.068 | 0.28 | 1000 | 6 | 4 | 490 | 248 | 249 | DM |  |  |  | X | 2019-12-31 | Füllung hydrophobiertes Perlit | remplissage perlite hydrophobe
51 | 15101012 | Leichtbackstein | Brique de terre cuite légère | Porotherm T7 | Porotherm T7 | 96 | ZZ Wancor AG |  | 575 |  | 0.068 | 0.07 | 0.28 | 1000 | 6 | 4 | 425 | 248 | 249 | DM |  |  |  | X | 2017-12-31 | Füllung hydrophobiertes Perlit | remplissage perlite hydrophobe
51 | 17101031 | Leichtbackstein | Brique de terre cuite légère | Porotherm FZ7 | Porotherm FZ7 | 96 | ZZ Wancor AG |  | 600 |  | 0.066 | 0.069 | 0.28 | 1000 | 6 | 4 | 365 | 248 | 249 | DM |  |  |  | X | 2019-12-31 | Füllung Steinwolle | remplissage laine de roche
51 | 17101033 | Leichtbackstein | Brique de terre cuite légère | Porotherm FZ7 | Porotherm FZ7 | 96 | ZZ Wancor AG |  | 600 |  | 0.066 | 0.069 | 0.28 | 1000 | 6 | 4 | 490 | 248 | 249 | DM |  |  |  | X | 2019-12-31 | Füllung Steinwolle | remplissage laine de roche
51 | 15101022 | Leichtbackstein | Brique de terre cuite légère | Porotherm FZ7 | Porotherm FZ7 | 96 | ZZ Wancor AG |  | 600 |  | 0.068 | 0.069 | 0.28 | 1000 | 6 | 4 | 425 | 248 | 249 | DM |  |  |  | X | 2017-12-31 | Füllung Steinwolle | remplissage laine de roche
51 | 17101011 | Leichtbackstein | Brique de terre cuite légère | Porotherm S9 | Porotherm S9 | 96 | ZZ Wancor AG |  | 700 |  | 0.088 | 0.09 | 0.28 | 1000 | 6 | 4 | 365 | 248 | 249 | DM |  |  |  | X | 2019-12-31 | Füllung hydrophobiertes Perlit | remplissage perlite hydrophobe
51 | 15101032 | Leichtbackstein | Brique de terre cuite légère | Porotherm S9 | Porotherm S9 | 96 | ZZ Wancor AG |  | 700 |  | 0.088 | 0.09 | 0.28 | 1000 | 6 | 4 | 425 | 248 | 249 | DM |  |  |  | X | 2017-12-31 | Füllung hydrophobiertes Perlit | remplissage perlite hydrophobe
51 | 16101012 | Leichtbackstein | Brique de terre cuite légère | Porotherm T8 | Porotherm T8 | 96 | ZZ Wancor AG |  | 610 |  | 0.075 | 0.079 | 0.28 | 1000 | 6 | 4 | 365 | 248 | 249 | DM |  |  |  | X | 2018-12-31 | Füllung hydrophobiertes Perlit | remplissage perlite hydrophobe
51 | 16101013 | Leichtbackstein | Brique de terre cuite légère | Porotherm T8 | Porotherm T8 | 96 | ZZ Wancor AG |  | 615 |  | 0.075 | 0.08 | 0.28 | 1000 | 6 | 4 | 425 | 248 | 249 | DM |  |  |  | X | 2018-12-31 | Füllung hydrophobiertes Perlit | remplissage perlite hydrophobe
51 | 16101014 | Leichtbackstein | Brique de terre cuite légère | Porotherm T8 | Porotherm T8 | 96 | ZZ Wancor AG |  | 620 |  | 0.072 | 0.077 | 0.28 | 1000 | 6 | 4 | 490 | 248 | 249 | DM |  |  |  | X | 2018-12-31 | Füllung hydrophobiertes Perlit | remplissage perlite hydrophobe
|  | Porenbetonstein | Aggloméré de béton cellulaire
42 | 16041011 | Porenbetonstein | Aggloméré de béton cellulaire | Ytong Thermobloc 08 | Ytong Thermobloc 08 | 77 | Xella Porenbeton Schweiz AG |  | 325 |  | 0.08 | 0.08 | 0.28 | 1000 | 10 | 5 | 250-500 | 499 | 249 | DM |  |  |  | X | 2018-06-30
|  | Backstein | Brique de terre cuite
50 | 16091021 | Backstein | Brique de terre cuite | Ambiotherm AT 20 | Ambiotherm AT 20 | 98 | Gasser Ceramic Morandi Frères S.A. |  | 705 |  | 0.125 | 0.129 | 0.28 | 1000 | 6 | 4 | 200 | 300 | 240 | DM |  |  |  | X | 2018-12-31

## allg.Kennwerte–Caractérist.gén
Datenstand / État des dates 2013-12-18
Stoffgruppe Nr. Groupe de matériaux no | ID | Stoffgruppe | Groupe de matériaux | Stoffgruppe, Anwendung | Groupe de matériaux, application | Rohdichte / Masse volumique | Rohdichte / Masse volumique | Wärme-leitfähigkeit / Conductivité thermique | spez. Wärme-speicher-fähigkeit / Capacité thermique massique | spez. Wärme-speicher-fähigkeit / Capacité thermique massique | Wasserdampf-Diffusions-widerstandszahl / Facteur de résistance à la vapeur d'eau | Wasserdampf-Diffusions-widerstandszahl / Facteur de résistance à la vapeur d'eau | EN ISO 10456 Tab. 3.. | EN ISO 10456 Tab. 4.. | SN EN 1745.. | SIA 381.101 Tab. NA.1 | SIA 279:2011 Tab. 1 | SIA 2001:2013 | Bemerkungen | Remarques
[6 empty] | r | r | l | Cp | Cp | m | m
[6 empty] | kg/m3 | kg/m3 | W/mK | Wh/kgK | J/kgK | – | –
[6 empty] | Bereich (informativ) | Rechenwert |  |  |  | trocken / sec | feucht / humide
1 | 1.1 | Asphalt | Asphalte | Asphalt | Asphalte |  | 2100 | 0.7 | 0.2777778 | 1000 | 50000 | 50000 | X
2 | 2.1 | Bitumen | Bitume | Bitumen als Stoff | Bitume pur |  | 1050 | 0.17 | 0.2777778 | 1000 | 50000 | 50000 | X
2 | 2.2 | Bitumen | Bitume | Bitumen als Membran / Bahn | Bitume feutre / feuille |  | 1100 | 0.23 | 0.2777778 | 1000 | 50000 | 50000 | X
3 | 3.01 | Beton | Béton | Beton armiert mit 1% Stahl | Béton armé (avec 1% d'acier) |  | 2300 | 2.3 | 0.2777778 | 1000 | 130 | 80 | X | [5 empty] | Rohdichte als Trockenrohdichte | masse volumique comme masse volumique apparente sèche
3 | 3.02 | Beton | Béton | Beton armiert mit 2% Stahl | Béton armé (avec 2% d'acier) |  | 2400 | 2.5 | 0.2777778 | 1000 | 130 | 80 | X | [5 empty] | Rohdichte als Trockenrohdichte | masse volumique comme masse volumique apparente sèche
3 | 3.03 | Beton | Béton | Beton, Rohdichte 1800 kg/m3 | Béton, densité 1800 kg/m3 |  | 1800 | 1.15 | 0.2777778 | 1000 | 100 | 60 | X | [5 empty] | Rohdichte als Trockenrohdichte | masse volumique comme masse volumique apparente sèche
3 | 3.04 | Beton | Béton | Beton, Rohdichte 2000 kg/m3 | Béton, densité 2000 kg/m3 |  | 2000 | 1.35 | 0.2777778 | 1000 | 100 | 60 | X | [5 empty] | Rohdichte als Trockenrohdichte | masse volumique comme masse volumique apparente sèche
3 | 3.05 | Beton | Béton | Beton, Rohdichte 2200 kg/m3 | Béton, densité 2200 kg/m3 |  | 2200 | 1.65 | 0.2777778 | 1000 | 120 | 70 | X | [5 empty] | Rohdichte als Trockenrohdichte | masse volumique comme masse volumique apparente sèche
3 | 3.06 | Beton | Béton | Beton, Rohdichte 2400 kg/m3 | Béton, densité 2400 kg/m3 |  | 2400 | 2 | 0.2777778 | 1000 | 130 | 80 | X | [5 empty] | Rohdichte als Trockenrohdichte | masse volumique comme masse volumique apparente sèche
3 | 3.07 | Beton | Béton | Beton mit Leichtzuschlägen | Béton avec granulats légers | 1000 | 1000 | 0.3 | 0.2777778 | 1000 | 15 | 10
3 | 3.08 | Beton | Béton | Beton mit Leichtzuschlägen | Béton avec granulats légers | 1250 | 1250 | 0.5 | 0.2777778 | 1000 | 15 | 10
3 | 3.09 | Beton | Béton | Beton mit Leichtzuschlägen | Béton avec granulats légers | 1500 | 1500 | 0.7 | 0.2777778 | 1000 | 15 | 10
3 | 3.1 | Beton | Béton | Beton mit Leichtzuschlägen | Béton avec granulats légers | 1700 | 1700 | 1 | 0.2777778 | 1000 | 15 | 10
4 | 4.01 | Fussbodenbeläge | Revêtements de sol | Fussbodenbelag Gummi | Revêtements de sol, caoutchouc |  | 1200 | 0.17 | 0.3888889 | 1400 | 10000 | 10000 | X
4 | 4.02 | Fussbodenbeläge | Revêtements de sol | Fussbodenbelag Kunststoff | Revêtements de sol, plastique |  | 1700 | 0.25 | 0.3888889 | 1400 | 10000 | 10000 | X
4 | 4.03 | Fussbodenbeläge | Revêtements de sol | Fussbodenbelag Unterlagen, poröser Gummi oder Kunststoff | Revêtements de sol, sous-couche, caoutchouc-mousse ou plastique cellulaire |  | 270 | 0.1 | 0.3888889 | 1400 | 10000 | 10000 | X
4 | 4.04 | Fussbodenbeläge | Revêtements de sol | Fussbodenbelag Filzunterlage | Revêtements de sol, sous-couche, feutre |  | 120 | 0.05 | 0.3611111 | 1300 | 20 | 15 | X
4 | 4.05 | Fussbodenbeläge | Revêtements de sol | Fussbodenbelag Wollunterlage | Revêtements de sol, sous-couche, laine |  | 200 | 0.06 | 0.3611111 | 1300 | 20 | 15 | X
4 | 4.06 | Fussbodenbeläge | Revêtements de sol | Fussbodenbelag Korkunterlage | Revêtements de sol, sous-couche, liège | < 200 | 150 | 0.05 | 0.4166667 | 1500 | 20 | 10 | X
4 | 4.07 | Fussbodenbeläge | Revêtements de sol | Fussbodenbelag Korkfliesen | Revêtements de sol, plaques de liège | > 400 | 500 | 0.065 | 0.4166667 | 1500 | 40 | 20 | X
4 | 4.08 | Fussbodenbeläge | Revêtements de sol | Fussbodenbelag Teppich/Teppichböden | Revêtements de sol, tapis / revêtement textile |  | 200 | 0.06 | 0.3611111 | 1300 | 5 | 5 | X
4 | 4.09 | Fussbodenbeläge | Revêtements de sol | Fussbodenbelag Linoleum | Revêtements de sol, linoléum |  | 1200 | 0.17 | 0.3888889 | 1400 | 1000 | 800 | X
5 | 5.01 | Gase | Gaz | Luft | Air |  | 1.23 | 0.025 | 0.28 | 1008 | 1 | 1 | X
5 | 5.02 | Gase | Gaz | Kohlendioxid | Dioxyde de carbone |  | 1.95 | 0.014 | 0.2277778 | 820 | 1 | 1 | X
5 | 5.03 | Gase | Gaz | Argon | Argon |  | 1.7 | 0.017 | 0.1441667 | 519 | 1 | 1 | X
5 | 5.04 | Gase | Gaz | Schwefelhexafluorid | Hexafluorure de soufre |  | 6.36 | 0.013 | 0.1705556 | 614 | 1 | 1 | X
5 | 5.05 | Gase | Gaz | Krypton | Krypton |  | 3.56 | 0.009 | 0.06805556 | 245 | 1 | 1 | X
5 | 5.06 | Gase | Gaz | Xenon | Xénon |  | 5.68 | 0.0054 | 0.04444444 | 160 | 1 | 1 | X
6 | 6.01 | Glas | Verre | Natronglas (inkl. Floatglas) | Verre sodo-calcique (y c. ”verre flotté”) |  | 2500 | 1 | 0.2083333 | 750 | ∞ | ∞ | X
6 | 6.02 | Glas | Verre | Quarzglas | Quartz |  | 2200 | 1.4 | 0.2083333 | 750 | ∞ | ∞ | X
6 | 6.03 | Glas | Verre | Glasmosaik | Pâte de verre |  | 2000 | 1.2 | 0.2083333 | 750 | ∞ | ∞ | X
7 | 7.01 | Wasser | Eau | Eis bei -10°C | Glace à -10 °C |  | 920 | 2.3 | 0.5555556 | 2000 |  |  | X
7 | 7.02 | Wasser | Eau | Eis bei 0°C | Glace à 0 °C |  | 900 | 2.2 | 0.5555556 | 2000 |  |  | X
7 | 7.03 | Wasser | Eau | Schnee frisch gefallen (< 30 mm) | Neige fraichement tombée (< 30 mm) |  | 100 | 0.05 | 0.5555556 | 2000 |  |  | X
7 | 7.04 | Wasser | Eau | Neuschnee, weich (30-70 mm) | Neige souple (30-70 mm) |  | 200 | 0.12 | 0.5555556 | 2000 |  |  | X
7 | 7.05 | Wasser | Eau | Schnee leicht verharscht (70-100 mm) | Neige légèrement comprimée (70-100 mm) |  | 300 | 0.23 | 0.5555556 | 2000 |  |  | X
7 | 7.06 | Wasser | Eau | Schnee verharscht (< 200 mm) | Neige compactée (< 200 mm) |  | 500 | 0.6 | 0.5555556 | 2000 |  |  | X
7 | 7.07 | Wasser | Eau | Wasser bei 10°C | Eau à 10°C |  | 1000 | 0.6 | 1.163889 | 4190 |  |  | X
7 | 7.08 | Wasser | Eau | Wasser bei 40°C | Eau à 40°C |  | 990 | 0.63 | 1.163889 | 4190 |  |  | X
7 | 7.09 | Wasser | Eau | Wasser bei 80°C | Eau à 80°C |  | 970 | 0.67 | 1.163889 | 4190 |  |  | X
8 | 8.01 | Metalle | Métaux | Aluminiumlegierungen | Alliages d’aluminium |  | 2800 | 160 | 0.2444444 | 880 | ∞ | ∞ | X
8 | 8.02 | Metalle | Métaux | Bronze | Bronze |  | 8700 | 65 | 0.1055556 | 380 | ∞ | ∞ | X
8 | 8.03 | Metalle | Métaux | Messing | Laiton |  | 8400 | 120 | 0.1055556 | 380 | ∞ | ∞ | X
8 | 8.04 | Metalle | Métaux | Kupfer | Cuivre |  | 8900 | 380 | 0.1055556 | 380 | ∞ | ∞ | X
8 | 8.05 | Metalle | Métaux | Gusseisen | Fer, fonte |  | 7500 | 50 | 0.125 | 450 | ∞ | ∞ | X
8 | 8.06 | Metalle | Métaux | Blei | Plomb |  | 11300 | 35 | 0.03611111 | 130 | ∞ | ∞ | X
8 | 8.07 | Metalle | Métaux | Stahl | Acier |  | 7800 | 50 | 0.125 | 450 | ∞ | ∞ | X
8 | 8.08 | Metalle | Métaux | Nichtrostender Stahl, austenitisch oder austenitisch-ferritisch | Acier inoxydable, austénitique ou austénitique-ferritique |  | 7900 | 17 | 0.1388889 | 500 | ∞ | ∞ | X
8 | 8.09 | Metalle | Métaux | Nichtrostender Stahl, ferritisch oder martensitisch | Acier inoxydable, ferritique ou martensitique |  | 7900 | 30 | 0.1277778 | 460 | ∞ | ∞ | X
8 | 8.1 | Metalle | Métaux | Zink | Zinc |  | 7200 | 110 | 0.1055556 | 380 | ∞ | ∞ | X
9 | 9.01 | Massive Kunststoffe | Plastiques, pleins | Acrylkunststoffe | Acryliques |  | 1050 | 0.2 | 0.4166667 | 1500 | 10000 | 10000 | X
9 | 9.02 | Massive Kunststoffe | Plastiques, pleins | Polycarbonate | Polycarbonates |  | 1200 | 0.2 | 0.3333333 | 1200 | 5000 | 5000 | X
9 | 9.03 | Massive Kunststoffe | Plastiques, pleins | Polytetrafluorethylenkunststoffe (PTFE) | Polytétrafluoréthylène (PTFE) |  | 2200 | 0.25 | 0.2777778 | 1000 | 10000 | 10000 | X
9 | 9.04 | Massive Kunststoffe | Plastiques, pleins | Polyvinylchlorid (PVC) | Chlorure de polyvinyle (PVC) |  | 1390 | 0.17 | 0.25 | 900 | 50000 | 50000 | X
9 | 9.05 | Massive Kunststoffe | Plastiques, pleins | Polymethylmethakrylat (PMMA) | Polyméthylméthacrylate (PMMA) |  | 1180 | 0.18 | 0.4166667 | 1500 | 50000 | 50000 | X
9 | 9.06 | Massive Kunststoffe | Plastiques, pleins | Polyacetatkunststoffe | Polyacétate |  | 1410 | 0.3 | 0.3888889 | 1400 | 100000 | 100000 | X
9 | 9.07 | Massive Kunststoffe | Plastiques, pleins | Polyamid (Nylon ) | Polyamide (nylon ) |  | 1150 | 0.25 | 0.4444444 | 1600 | 50000 | 50000 | X
9 | 9.08 | Massive Kunststoffe | Plastiques, pleins | Polyamid 6.6 mit 25% Glasfasern | Polyamide 6.6 avec 25% de fibre de verre |  | 1450 | 0.3 | 0.4444444 | 1600 | 50000 | 50000 | X
9 | 9.09 | Massive Kunststoffe | Plastiques, pleins | Polyethylen; hohe Rohdichte | Polyéthylène /polythène, haute densité |  | 980 | 0.5 | 0.5 | 1800 | 100000 | 100000 | X
9 | 9.1 | Massive Kunststoffe | Plastiques, pleins | Polyethylen; niedrige Rohdichte | Polyéthylène/polythène, basse densité |  | 920 | 0.33 | 0.6111111 | 2200 | 100000 | 100000 | X
9 | 9.11 | Massive Kunststoffe | Plastiques, pleins | Polystyrol | Polystyrène |  | 1050 | 0.16 | 0.3611111 | 1300 | 100000 | 100000 | X
9 | 9.12 | Massive Kunststoffe | Plastiques, pleins | Polypropylen | Polypropylène |  | 910 | 0.22 | 0.5 | 1800 | 10000 | 10000 | X
9 | 9.13 | Massive Kunststoffe | Plastiques, pleins | Polypropylen mit 25% Glasfasern | Polypropylène avec 25% de fibre de verre |  | 1200 | 0.25 | 0.5 | 1800 | 10000 | 10000 | X
9 | 9.14 | Massive Kunststoffe | Plastiques, pleins | Polyurethan (PU) | Polyuréthane (PU) |  | 1200 | 0.25 | 0.5 | 1800 | 6000 | 6000 | X
9 | 9.15 | Massive Kunststoffe | Plastiques, pleins | Epoxydharz | Résine époxy |  | 1200 | 0.2 | 0.3888889 | 1400 | 10000 | 10000 | X
9 | 9.16 | Massive Kunststoffe | Plastiques, pleins | Phenolharz | Résine phénolique |  | 1300 | 0.3 | 0.4722222 | 1700 | 100000 | 100000 | X
9 | 9.17 | Massive Kunststoffe | Plastiques, pleins | Polyesterharz | Résine polyester |  | 1400 | 0.19 | 0.3333333 | 1200 | 10000 | 10000 | X
10 | 10.01 | Gummi | Caoutchouc | Naturkautschuk | Caoutchouc naturel |  | 910 | 0.13 | 0.3055556 | 1100 | 10000 | 10000 | X
10 | 10.02 | Gummi | Caoutchouc | Neopren (Polychloropren) | Néoprène (polychloroprène) |  | 1240 | 0.23 | 0.5944444 | 2140 | 10000 | 10000 | X
10 | 10.03 | Gummi | Caoutchouc | Butylkautschuk, (Isobuten-Kautschuk), hart/heiss geschmolzen | Butyl, (isobutène), plein/coulé à chaud |  | 1200 | 0.24 | 0.3888889 | 1400 | 200000 | 200000 | X
10 | 10.04 | Gummi | Caoutchouc | Schaumgummi | Caoutchouc-mousse | 60-80 | 70 | 0.06 | 0.4166667 | 1500 | 7000 | 7000 | X
10 | 10.05 | Gummi | Caoutchouc | Hartgummi (Ebonit), hart | Caoutchouc dur (ébonite), plein |  | 1200 | 0.17 | 0.3888889 | 1400 | ∞ | ∞ | X
10 | 10.06 | Gummi | Caoutchouc | Ethylen-Propylendien, Monomer (EPDM) | Éthylène propylène diène monomère (EPDM) |  | 1150 | 0.25 | 0.2777778 | 1000 | 6000 | 6000 | X
10 | 10.07 | Gummi | Caoutchouc | Polyisobutylenkautschuk | Polyisobutylène |  | 930 | 0.2 | 0.3055556 | 1100 | 10000 | 10000 | X
10 | 10.08 | Gummi | Caoutchouc | Polysulfid | Polysulfure |  | 1700 | 0.4 | 0.2777778 | 1000 | 10000 | 10000 | X
10 | 10.09 | Gummi | Caoutchouc | Butadien | Butadiène |  | 980 | 0.25 | 0.2777778 | 1000 | 100000 | 100000 | X
11 | 11.01 | Dichtungsstoffe, Dichtungen und wärmetechnische Trennungen | Matériaux pour joints, étanchéité et coupure thermique | Silicagel (Trockenmittel) | Silicagel (dessicatif) |  | 720 | 0.13 | 0.2777778 | 1000 | ∞ | ∞ | X
11 | 11.02 | Dichtungsstoffe, Dichtungen und wärmetechnische Trennungen | Matériaux pour joints, étanchéité et coupure thermique | Silicon ohne Füllstoff | Silicone, pure |  | 1200 | 0.35 | 0.2777778 | 1000 | 5000 | 5000 | X
11 | 11.03 | Dichtungsstoffe, Dichtungen und wärmetechnische Trennungen | Matériaux pour joints, étanchéité et coupure thermique | Silicon mit Füllstoffen | Silicone, mastic |  | 1450 | 0.5 | 0.2777778 | 1000 | 5000 | 5000 | X
11 | 11.04 | Dichtungsstoffe, Dichtungen und wärmetechnische Trennungen | Matériaux pour joints, étanchéité et coupure thermique | Siliconschaum | Mousse de silicone |  | 750 | 0.12 | 0.2777778 | 1000 | 10000 | 10000 | X
11 | 11.05 | Dichtungsstoffe, Dichtungen und wärmetechnische Trennungen | Matériaux pour joints, étanchéité et coupure thermique | Urethan-/Polyurethanschaum (als wärmetechnische Trennung) | Uréthane/polyuréthane (coupure thermique) |  | 1300 | 0.21 | 0.5 | 1800 | 60 | 60 | X
11 | 11.06 | Dichtungsstoffe, Dichtungen und wärmetechnische Trennungen | Matériaux pour joints, étanchéité et coupure thermique | Weichpolyvinylchlorid (PVC-P) mit 40% Weichmacher | Polychlorure de vinyle (PVC) souple, avec 40% de plastifiant |  | 1200 | 0.14 | 0.2777778 | 1000 | 100000 | 100000 | X
11 | 11.07 | Dichtungsstoffe, Dichtungen und wärmetechnische Trennungen | Matériaux pour joints, étanchéité et coupure thermique | Elastomerschaum, flexibel | Mousse élastomère, souple | 60-80 | 70 | 0.05 | 0.4166667 | 1500 | 10000 | 10000 | X
11 | 11.08 | Dichtungsstoffe, Dichtungen und wärmetechnische Trennungen | Matériaux pour joints, étanchéité et coupure thermique | Polyurethanschaum (PU) | Mousse de polyuréthane (PU) |  | 70 | 0.05 | 0.4166667 | 1500 | 60 | 60 | X
11 | 11.09 | Dichtungsstoffe, Dichtungen und wärmetechnische Trennungen | Matériaux pour joints, étanchéité et coupure thermique | Polyethylenschaum | Mousse de polyéthylène |  | 70 | 0.05 | 0.6388889 | 2300 | 100 | 100 | X
12 | 12.01 | Gips | Plâtre | Gips 600 kg/m3 | Plâtre 600 kg/m3 |  | 600 | 0.18 | 0.2777778 | 1000 | 10 | 4 | X
12 | 12.02 | Gips | Plâtre | Gips 900 kg/m3 | Plâtre, 900 kg/m3 |  | 900 | 0.3 | 0.2777778 | 1000 | 10 | 4 | X
12 | 12.03 | Gips | Plâtre | Gips 1200 kg/m3 | Plâtre, 1200 kg/m3 |  | 1200 | 0.43 | 0.2777778 | 1000 | 10 | 4 | X
12 | 12.04 | Gips | Plâtre | Gips 1500 kg/m3 | Plâtre, 1500 kg/m3 |  | 1500 | 0.56 | 0.2777778 | 1000 | 10 | 4 | X
12 | 12.05 | Gips | Plâtre | Gipskartonplatte (Gipsplatte) | Plaque de plâtre |  | 700 | 0.21 | 0.2777778 | 1000 | 10 | 4 | X
12 | 12.06 | Gips | Plâtre | Gipskartonplatte (Gipsplatte) | Plaque de plâtre |  | 900 | 0.25 | 0.2777778 | 1000 | 10 | 4 | X | [5 empty] | Die Wärmeleitfähigkeit schliesst den Einfluss der Papierdeckschichten ein. | La conductivité thermique inclut l'influence des couvertures en papier.
13 | 13.01 | Putze und Mörtel | Enduits, crépis, mortiers | Gipsdämmputz | Enduit isolant au plâtre |  | 600 | 0.18 | 0.2777778 | 1000 | 10 | 6 | X
13 | 13.02 | Putze und Mörtel | Enduits, crépis, mortiers | Gipsputz 1000 kg/m3 | Enduit plâtre 1000 kg/m3 |  | 1000 | 0.4 | 0.2777778 | 1000 | 10 | 6 | X
13 | 13.03 | Putze und Mörtel | Enduits, crépis, mortiers | Gipsputz 1300 kg/m3 | Enduit plâtre 1300 kg/m3 |  | 1300 | 0.57 | 0.2777778 | 1000 | 10 | 6 | X
13 | 13.04 | Putze und Mörtel | Enduits, crépis, mortiers | Mörtel, Gips, Sand | Enduit, plâtre et sable |  | 1600 | 0.8 | 0.2777778 | 1000 | 10 | 6 | X
13 | 13.05 | Putze und Mörtel | Enduits, crépis, mortiers | Mörtel, Kalk, Sand | Enduit, chaux et sable |  | 1600 | 0.8 | 0.2777778 | 1000 | 10 | 6 | X
13 | 13.06 | Putze und Mörtel | Enduits, crépis, mortiers | Mörtel, Zement, Sand | Enduit, ciment et sable |  | 1800 | 1 | 0.2777778 | 1000 | 10 | 6 | X
13 | 13.07 | Putze und Mörtel | Enduits, crépis, mortiers | Innenputz für normale Berechnungen | Enduit intérieur, pour calcul normal |  | 1400 | 0.47 | 0.2777778 | 1000 | 20 | 5 |  |  | X
13 | 13.08 | Putze und Mörtel | Enduits, crépis, mortiers | Aussenputz für normale Berechnungen | Enduit extérieur, pour calcul normal |  | 1800 | 0.86 | 0.2777778 | 1000 | 35 | 15 |  |  | X | X
13 | 13.09 | Putze und Mörtel | Enduits, crépis, mortiers | Wärmedämmputz aussen | Enduit isolant extérieur |  | 450 | 0.12 | 0.2777778 | 1000 | 20 | 5 |  |  | X | X
13 | 13.1 | Putze und Mörtel | Enduits, crépis, mortiers | Wärmedämmputz aussen | Enduit isolant extérieur |  | 300 | 0.09 | 0.2777778 | 1000 | 20 | 5 |  |  | X | X
13 | 13.11 | Putze und Mörtel | Enduits, crépis, mortiers | Kalkmörtel | Mortier de chaux |  | 1800 | 0.86 | 0.2777778 | 1000 | 35 | 15 |  |  | X | X
13 | 13.12 | Putze und Mörtel | Enduits, crépis, mortiers | Kalkzementmörtel | Mortier bâtard |  | 1900 | 0.96 | 0.2777778 | 1000 | 35 | 15 |  |  | X | X
13 | 13.13 | Putze und Mörtel | Enduits, crépis, mortiers | Zementmörtel | Mortier de ciment |  | 2200 | 1.4 | 0.2777778 | 1000 | 35 | 15 |  |  | X | X
13 | 13.14 | Putze und Mörtel | Enduits, crépis, mortiers | Leichtmörtel 450 kg/m3 | Mortier léger 450 kg/m3 |  | 450 | 0.16 | 0.2777778 | 1000 | 20 | 5 |  |  |  | X
13 | 13.15 | Putze und Mörtel | Enduits, crépis, mortiers | Leichtmörtel 600 kg/m3 | Mortier léger 600 kg/m3 |  | 600 | 0.21 | 0.2777778 | 1000 | 20 | 5 |  |  |  | X
13 | 13.16 | Putze und Mörtel | Enduits, crépis, mortiers | Leichtmörtel 900 kg/m3 | Mortier léger 900 kg/m3 |  | 900 | 0.32 | 0.2777778 | 1000 | 20 | 5 |  |  |  | X
13 | 13.17 | Putze und Mörtel | Enduits, crépis, mortiers | Leichtmörtel 1600 kg/m3 | Mortier léger 1600 kg/m3 |  | 1600 | 0.8 | 0.2777778 | 1000 | 35 | 15 |  |  |  | X
14 | 14.01 | Erdreich | Sols | Erdreich, Ton oder Schlick oder Schlamm | Sols, argile ou glaise | 1200-1800 | 1500 | 1.5 | 0.5833333 | 2100 | 50 | 50 | X
14 | 14.02 | Erdreich | Sols | Erdreich, Sand und Kies | Sols, sable et gravier | 1700-2200 | 2000 | 2 | 0.2916667 | 1050 | 50 | 50 | X
15 | 15.01 | Gestein | Pierre | Kristalliner Naturstein | Roche cristalline, naturelle |  | 2800 | 3.5 | 0.2777778 | 1000 | 10000 | 10000 | X
15 | 15.02 | Gestein | Pierre | Sediment-Naturstein | Roche sédimentaire, naturelle |  | 2600 | 2.3 | 0.2777778 | 1000 | 250 | 200 | X
15 | 15.03 | Gestein | Pierre | Leichter Sediment-Naturstein | Roche sédimentaire, naturelle, légère |  | 1500 | 0.85 | 0.2777778 | 1000 | 30 | 20 | X
15 | 15.04 | Gestein | Pierre | Poröses Gestein, z.B. Lava | Pierre naturelle, poreuse, par ex. lave |  | 1600 | 0.55 | 0.2777778 | 1000 | 20 | 15 | X
15 | 15.05 | Gestein | Pierre | Basalt | Basalte | 2700-3000 | 2850 | 3.5 | 0.2777778 | 1000 | 10000 | 10000 | X
15 | 15.06 | Gestein | Pierre | Gneis | Gneiss | 2400-2700 | 2550 | 3.5 | 0.2777778 | 1000 | 10000 | 10000 | X
15 | 15.07 | Gestein | Pierre | Granit | Granit | 2500-2700 | 2600 | 2.8 | 0.2777778 | 1000 | 10000 | 10000 | X
15 | 15.08 | Gestein | Pierre | Marmor | Marbre | w | 2800 | 3.5 | 0.2777778 | 1000 | 10000 | 10000 | X
15 | 15.09 | Gestein | Pierre | Schiefer | Ardoise | 2000-2800 | 2400 | 2.2 | 0.2777778 | 1000 | 1000 | 800 | X
15 | 15.1 | Gestein | Pierre | Kalkstein, extraweich | Calcaire, très tendre |  | 1600 | 0.85 | 0.2777778 | 1000 | 30 | 20 | X
15 | 15.11 | Gestein | Pierre | Kalkstein, weich | Calcaire, tendre |  | 1800 | 1.1 | 0.2777778 | 1000 | 40 | 25 | X
15 | 15.12 | Gestein | Pierre | Kalkstein, mittelhart | Calcaire, demi-dur |  | 2000 | 1.4 | 0.2777778 | 1000 | 50 | 40 | X
15 | 15.13 | Gestein | Pierre | Kalkstein, hart | Calcaire, dur |  | 2200 | 1.7 | 0.2777778 | 1000 | 200 | 150 | X
15 | 15.14 | Gestein | Pierre | Kalkstein, extrahart | Calcaire, très dur |  | 2600 | 2.3 | 0.2777778 | 1000 | 250 | 200 | X
15 | 15.15 | Gestein | Pierre | Sandstein (Quarzit) | Grès (silice) |  | 2600 | 2.3 | 0.2777778 | 1000 | 40 | 30 | X
15 | 15.16 | Gestein | Pierre | Naturbims | Ponce naturelle |  | 400 | 0.12 | 0.2777778 | 1000 | 8 | 6 | X
15 | 15.17 | Gestein | Pierre | Kunststein | Pierre artificielle |  | 1750 | 1.3 | 0.2777778 | 1000 | 50 | 40 | X
16 | 16.01 | Dachziegelsteine | Tuiles (toiture) | Dachziegel Ton | Tuiles (couverture), argile |  | 2000 | 1 | 0.2777778 | 1000 | 40 | 30 | X
16 | 16.02 | Dachziegelsteine | Tuiles (toiture) | Dachziegel Beton | Tuiles (couverture), béton |  | 2100 | 1.5 | 0.2777778 | 1000 | 100 | 60 | X
17 | 17.01 | Platten | Tuiles (autres) | Platte Keramik/Porzellan | Tuiles (autres), céramique/porcelaine |  | 2300 | 1.3 | 0.2333333 | 840 |  | ∞ | X
17 | 17.02 | Platten | Tuiles (autres) | Platte Kunststoff | Tuiles (autres), plastique |  | 1000 | 0.2 | 0.2777778 | 1000 | 10000 | 10000 | X
42 | 42.03 | Porenbetonstein | Éléments en béton cellulaire |  |  |  | 300 | 0.072 | 0.28 | 1000 | 10 | 5 |  |  | X
42 | 42.04 | Porenbetonstein | Éléments en béton cellulaire |  |  |  | 500 | 0.12 | 0.28 | 1000 | 10 | 5 |  |  | X
42 | 42.05 | Porenbetonstein | Éléments en béton cellulaire |  |  |  | 700 | 0.17 | 0.28 | 1000 | 10 | 5 |  |  | X
20 | 20.01 | Mauerwerk unverputzt | Maçonnerie, sans enduit ou crépi | Modulbackstein | brique de terre cuite modulaire |  | 1100 | 0.44 | 0.2777778 | 1000 | 6 | 4 |  |  | X
20 | 20.02 | Mauerwerk unverputzt | Maçonnerie, sans enduit ou crépi | Verband Modulbackstein; deklariert | brique de terre cuite modulaire, panneresses à joints intérieurs alternés, déclarée |  | 1100 | 0.37 | 0.2777778 | 1000 | 6 | 4 |  |  | X
20 | 20.03 | Mauerwerk unverputzt | Maçonnerie, sans enduit ou crépi | Leichtbackstein 780-850 kg/m3, deklariert | brique de terre cuite légère 780-850 kg/m3, déclarée | 780-850 | 800 | 0.12 | 0.2777778 | 1000 | 6 | 4 |  |  | X | X |  |  | nach spezifischer Herstellerdeklaration | selon déclaration du fabricant
20 | 20.04 | Mauerwerk unverputzt | Maçonnerie, sans enduit ou crépi | Leichtbackstein 680-750 kg/m3, deklariert | brique de terre cuite légère 80-750 kg/m3, déclarée | 680-750 | 700 | 0.11 | 0.2777778 | 1000 | 6 | 4 |  |  | X | X |  |  | nach spezifischer Herstellerdeklaration | selon déclaration du fabricant
20 | 20.05 | Mauerwerk unverputzt | Maçonnerie, sans enduit ou crépi | Leichtbackstein 620-680 kg/m3; deklariert | brique de terre cuite légère 620-680 kg/m3, déclarée | 620-680 | 650 | 0.1 | 0.2777778 | 1000 | 6 | 4 |  |  | X | X |  |  | nach spezifischer Herstellerdeklaration | selon déclaration du fabricant
20 | 20.06 | Mauerwerk unverputzt | Maçonnerie, sans enduit ou crépi | Verband Leichtbackstein (Optitherm) | brique de terre cuite légère, panneresses à joints intérieurs alternés (Optitherm) |  | 1200 | 0.165 | 0.2777778 | 1000 | 6 | 4 |  |  | X | X
20 | 20.07 | Mauerwerk unverputzt | Maçonnerie, sans enduit ou crépi | Verband Leichtbackstein (Optitop) | brique de terre cuite légère, panneresses à joints intérieurs alternés (Optitop) |  | 1150 | 0.12 | 0.2777778 | 1000 | 6 | 4 |  |  | X | X
20 | 20.08 | Mauerwerk unverputzt | Maçonnerie, sans enduit ou crépi | Isolierbackstein; deklariert | brique de terre cuite isolante |  | 1200 | 0.47 | 0.2777778 | 1000 | 6 | 4 |  |  | X | X
20 | 20.09 | Mauerwerk unverputzt | Maçonnerie, sans enduit ou crépi | Sichtbackstein; deklariert | brique de terre cuite pour parement |  | 1400 | 0.52 | 0.2777778 | 1000 | 8 | 6 |  |  | X | X
20 | 20.1 | Mauerwerk unverputzt | Maçonnerie, sans enduit ou crépi | Klinker, deklariert | brique clinker |  | 1800 | 1.8 | 0.2777778 | 1000 | 100 |  |  |  | X | X
20 | 20.11 | Mauerwerk unverputzt | Maçonnerie, sans enduit ou crépi | Vollbackstein | brique de terre cuite pleine |  | 1800 | 0.8 | 0.2777778 | 1000 | 10 | 8 |  |  | X | X
20 | 20.12 | Mauerwerk unverputzt | Maçonnerie, sans enduit ou crépi | Kaminstein | BTC pleine de cheminée |  | 1800 | 0.8 | 0.2777778 | 1000 | 10 | 8 |  |  | X | X
20 | 20.13 | Mauerwerk unverputzt | Maçonnerie, sans enduit ou crépi | Kalksandstein 1600 kg/m3 | Brique silico-calcaire 1600 kg/m3 |  | 1600 | 0.8 | 0.2777778 | 1000 | 25 | 10 |  |  | X | X
20 | 20.14 | Mauerwerk unverputzt | Maçonnerie, sans enduit ou crépi | Kalksandstein 1800 kg/m3 | Brique silico-calcaire 1800 kg/m3 |  | 1800 | 1 | 0.2777778 | 1000 | 25 | 10 |  |  | X | X
20 | 20.15 | Mauerwerk unverputzt | Maçonnerie, sans enduit ou crépi | Kalksandstein 2000 kg/m3 | Brique silico-calcaire 2000 kg/m3 |  | 2000 | 1.1 | 0.2777778 | 1000 | 25 | 10 |  |  | X | X
20 | 20.16 | Mauerwerk unverputzt | Maçonnerie, sans enduit ou crépi | Zementstein | Agglomérés pleins en ciment |  | 2000 | 1.1 | 0.2777778 | 1000 | 15 | 10 |  |  | X | X
20 | 20.17 | Mauerwerk unverputzt | Maçonnerie, sans enduit ou crépi | Zementblockstein | Agglomérés creux en ciment |  | 1200 | 0.7 | 0.2777778 | 1000 | 15 | 10 |  |  | X | X
20 | 20.18 | Mauerwerk unverputzt | Maçonnerie, sans enduit ou crépi | Porenbetonstein 300 kg/m3 | Béton cellulaire 300 kg/m3 |  | 300 | 0.1 | 0.2777778 | 1000 | 10 | 5 |  |  | X | X
20 | 20.19 | Mauerwerk unverputzt | Maçonnerie, sans enduit ou crépi | Porenbetonstein 400 kg/m3 | Béton cellulaire 400 kg/m3 |  | 400 | 0.13 | 0.2777778 | 1000 | 10 | 5 |  |  | X | X
20 | 20.2 | Mauerwerk unverputzt | Maçonnerie, sans enduit ou crépi | Porenbetonstein 500 kg/m3 | Béton cellulaire 500 kg/m3 |  | 500 | 0.16 | 0.2777778 | 1000 | 10 | 5 |  |  | X | X
20 | 20.21 | Mauerwerk unverputzt | Maçonnerie, sans enduit ou crépi | Porenbetonstein 600 kg/m3 | Béton cellulaire 600 kg/m3 |  | 600 | 0.19 | 0.2777778 | 1000 | 10 | 5 |  |  | X | X
21 | 21.01 | Luftschichten | Lames d'air | Wärmestrom horizontal, Dicke 5 mm | Flux de chaleur horizontal, épaisseur 5 mm |  | 1.23 | 0.045 | 0.28 | 1008 | 1 | 1 | [6 empty] | l aus EN ISO 6946:2007 berechnet | l calculé de EN ISO 6946:2007
21 | 21.02 | Luftschichten | Lames d'air | Wärmestrom horizontal, Dicke 7 mm | Flux de chaleur horizontal, épaisseur 7 mm |  | 1.23 | 0.054 | 0.28 | 1008 | 1 | 1 | [6 empty] | l aus EN ISO 6946:2007 berechnet | l calculé de EN ISO 6946:2007
21 | 21.03 | Luftschichten | Lames d'air | Wärmestrom horizontal, Dicke 10 mm | Flux de chaleur horizontal, épaisseur 10 mm |  | 1.23 | 0.067 | 0.28 | 1008 | 1 | 1 | [6 empty] | l aus EN ISO 6946:2007 berechnet | l calculé de EN ISO 6946:2007
21 | 21.04 | Luftschichten | Lames d'air | Wärmestrom horizontal, Dicke 15 mm | Flux de chaleur horizontal, épaisseur 15 mm |  | 1.23 | 0.088 | 0.28 | 1008 | 1 | 1 | [6 empty] | l aus EN ISO 6946:2007 berechnet | l calculé de EN ISO 6946:2007
21 | 21.05 | Luftschichten | Lames d'air | Wärmestrom horizontal, Dicke 25 mm | Flux de chaleur horizontal, épaisseur 25 mm |  | 1.23 | 0.139 | 0.28 | 1008 | 1 | 1 | [6 empty] | l aus EN ISO 6946:2007 berechnet | l calculé de EN ISO 6946:2007
21 | 21.06 | Luftschichten | Lames d'air | Wärmestrom horizontal, Dicke 50 mm | Flux de chaleur horizontal, épaisseur 50 mm |  | 1.23 | 0.278 | 0.28 | 1008 | 1 | 1 | [6 empty] | l aus EN ISO 6946:2007 berechnet | l calculé de EN ISO 6946:2007
21 | 21.07 | Luftschichten | Lames d'air | Wärmestrom horizontal, Dicke 100 mm | Flux de chaleur horizontal, épaisseur 100 mm |  | 1.23 | 0.556 | 0.28 | 1008 | 1 | 1 | [6 empty] | l aus EN ISO 6946:2007 berechnet | l calculé de EN ISO 6946:2007
21 | 21.08 | Luftschichten | Lames d'air | Wärmestrom horizontal, Dicke 300 mm | Flux de chaleur horizontal, épaisseur 300 mm |  | 1.23 | 1.667 | 0.28 | 1008 | 1 | 1 | [6 empty] | l aus EN ISO 6946:2007 berechnet | l calculé de EN ISO 6946:2007
21 | 21.09 | Luftschichten | Lames d'air | Wärmestrom aufwärts, Dicke 5 mm | Flux de chaleur ascendant, épaisseur 5 mm |  | 1.23 | 0.045 | 0.28 | 1008 | 1 | 1 | [6 empty] | l aus EN ISO 6946:2007 berechnet | l calculé de EN ISO 6946:2007
21 | 21.1 | Luftschichten | Lames d'air | Wärmestrom aufwärts, Dicke 7 mm | Flux de chaleur ascendant, épaisseur 7 mm |  | 1.23 | 0.054 | 0.28 | 1008 | 1 | 1 | [6 empty] | l aus EN ISO 6946:2007 berechnet | l calculé de EN ISO 6946:2007
21 | 21.11 | Luftschichten | Lames d'air | Wärmestrom aufwärts, Dicke 10 mm | Flux de chaleur ascendant, épaisseur 10 mm |  | 1.23 | 0.067 | 0.28 | 1008 | 1 | 1 | [6 empty] | l aus EN ISO 6946:2007 berechnet | l calculé de EN ISO 6946:2007
21 | 21.12 | Luftschichten | Lames d'air | Wärmestrom aufwärts, Dicke 15 mm | Flux de chaleur ascendant, épaisseur 15 mm |  | 1.23 | 0.094 | 0.28 | 1008 | 1 | 1 | [6 empty] | l aus EN ISO 6946:2007 berechnet | l calculé de EN ISO 6946:2007
21 | 21.13 | Luftschichten | Lames d'air | Wärmestrom aufwärts, Dicke 25 mm | Flux de chaleur ascendant, épaisseur 25 mm |  | 1.23 | 0.156 | 0.28 | 1008 | 1 | 1 | [6 empty] | l aus EN ISO 6946:2007 berechnet | l calculé de EN ISO 6946:2007
21 | 21.14 | Luftschichten | Lames d'air | Wärmestrom aufwärts, Dicke 50 mm | Flux de chaleur ascendant, épaisseur 50 mm |  | 1.23 | 0.313 | 0.28 | 1008 | 1 | 1 | [6 empty] | l aus EN ISO 6946:2007 berechnet | l calculé de EN ISO 6946:2007
21 | 21.15 | Luftschichten | Lames d'air | Wärmestrom aufwärts, Dicke 100 mm | Flux de chaleur ascendant, épaisseur 100 mm |  | 1.23 | 0.625 | 0.28 | 1008 | 1 | 1 | [6 empty] | l aus EN ISO 6946:2007 berechnet | l calculé de EN ISO 6946:2007
21 | 21.16 | Luftschichten | Lames d'air | Wärmestrom aufwärts, Dicke 300 mm | Flux de chaleur ascendant, épaisseur 300 mm |  | 1.23 | 1.875 | 0.28 | 1008 | 1 | 1 | [6 empty] | l aus EN ISO 6946:2007 berechnet | l calculé de EN ISO 6946:2007
21 | 21.17 | Luftschichten | Lames d'air | Wärmestrom abwärts, Dicke 5 mm | Flux de chaleur descendant, épaisseur 5 mm |  | 1.23 | 0.045 | 0.28 | 1008 | 1 | 1 | [6 empty] | l aus EN ISO 6946:2007 berechnet | l calculé de EN ISO 6946:2007
21 | 21.18 | Luftschichten | Lames d'air | Wärmestrom abwärts, Dicke 7 mm | Flux de chaleur descendant, épaisseur 7 mm |  | 1.23 | 0.054 | 0.28 | 1008 | 1 | 1 | [6 empty] | l aus EN ISO 6946:2007 berechnet | l calculé de EN ISO 6946:2007
21 | 21.19 | Luftschichten | Lames d'air | Wärmestrom abwärts, Dicke 10 mm | Flux de chaleur descendant, épaisseur 10 mm |  | 1.23 | 0.067 | 0.28 | 1008 | 1 | 1 | [6 empty] | l aus EN ISO 6946:2007 berechnet | l calculé de EN ISO 6946:2007
21 | 21.2 | Luftschichten | Lames d'air | Wärmestrom abwärts, Dicke 15 mm | Flux de chaleur descendant, épaisseur 15 mm |  | 1.23 | 0.088 | 0.28 | 1008 | 1 | 1 | [6 empty] | l aus EN ISO 6946:2007 berechnet | l calculé de EN ISO 6946:2007
21 | 21.21 | Luftschichten | Lames d'air | Wärmestrom abwärts, Dicke 25 mm | Flux de chaleur descendant, épaisseur 25 mm |  | 1.23 | 0.132 | 0.28 | 1008 | 1 | 1 | [6 empty] | l aus EN ISO 6946:2007 berechnet | l calculé de EN ISO 6946:2007
21 | 21.22 | Luftschichten | Lames d'air | Wärmestrom abwärts, Dicke 50 mm | Flux de chaleur descendant, épaisseur 50 mm |  | 1.23 | 0.238 | 0.28 | 1008 | 1 | 1 | [6 empty] | l aus EN ISO 6946:2007 berechnet | l calculé de EN ISO 6946:2007
21 | 21.23 | Luftschichten | Lames d'air | Wärmestrom abwärts, Dicke 100 mm | Flux de chaleur descendant, épaisseur 100 mm |  | 1.23 | 0.455 | 0.28 | 1008 | 1 | 1 | [6 empty] | l aus EN ISO 6946:2007 berechnet | l calculé de EN ISO 6946:2007
21 | 21.24 | Luftschichten | Lames d'air | Wärmestrom abwärts, Dicke 300 mm | Flux de chaleur descendant, épaisseur 300 mm |  | 1.23 | 1.304 | 0.28 | 1008 | 1 | 1 | [6 empty] | l aus EN ISO 6946:2007 berechnet | l calculé de EN ISO 6946:2007
18 | 18.01 | Nutzholz | Bois | Nutzholz 450 kg/m3 | Bois 450 kg/m3 |  | 450 | 0.12 | 0.4444444 | 1600 | 50 | 20 | X
18 | 18.02 | Nutzholz | Bois | Nutzholz 500 kg/m3 | Bois 500 kg/m3 |  | 500 | 0.13 | 0.4444444 | 1600 | 50 | 20 | X | [5 empty] | Rohdichte von Nutzholz und Holzfaserplatten: Gleichgewichtsdichte bei 20°C und 65% relativer Feuchte | masse volumique des produits en bois et à base de bois: masse volumique en équilibre, à 20°C et à 65% d'humidité rel.
18 | 18.03 | Nutzholz | Bois | Nutzholz 700 kg/m3 | Bois 700 kg/m3 |  | 700 | 0.18 | 0.4444444 | 1600 | 200 | 50 | X | [5 empty] | Rohdichte von Nutzholz und Holzfaserplatten: Gleichgewichtsdichte bei 20°C und 65% relativer Feuchte | masse volumique des produits en bois et à base de bois: masse volumique en équilibre, à 20°C et à 65% d'humidité rel.
19 | 19.01 | Holzwerkstoffe | Panneaux à base de bois | Sperrholz 300 kg/m3 | Contre-plaqué 300 kg/m3 |  | 300 | 0.09 | 0.4444444 | 1600 | 150 | 50 | X | [5 empty] | für Hartfaserplatten (solid wood panels, SWP) und Bauholz mit Furnierschichten (laminated veneer lumber, LVL): Werte für Sperrholz anwenden | pour panneaux dur de fibres (solid wood panels, SWP) et lamibois (laminated veneer lumber, LVL): utiliser les valeurs pour contreplaqué
19 | 19.02 | Holzwerkstoffe | Panneaux à base de bois | Sperrholz 500 kg/m3 | Contre-plaqué 500 kg/m3 |  | 500 | 0.13 | 0.4444444 | 1600 | 200 | 70 | X | [5 empty] | für Hartfaserplatten (solid wood panels, SWP) und Bauholz mit Furnierschichten (laminated veneer lumber, LVL): Werte für Sperrholz anwenden | pour panneaux dur de fibres (solid wood panels, SWP) et lamibois (laminated veneer lumber, LVL): utiliser les valeurs pour contreplaqué
19 | 19.03 | Holzwerkstoffe | Panneaux à base de bois | Sperrholz 700 kg/m3 | Contre-plaqué 700 kg/m3 |  | 700 | 0.17 | 0.4444444 | 1600 | 220 | 90 | X | [5 empty] | für Hartfaserplatten (solid wood panels, SWP) und Bauholz mit Furnierschichten (laminated veneer lumber, LVL): Werte für Sperrholz anwenden | pour panneaux dur de fibres (solid wood panels, SWP) et lamibois (laminated veneer lumber, LVL): utiliser les valeurs pour contreplaqué
19 | 19.04 | Holzwerkstoffe | Panneaux à base de bois | Sperrholz 1000 kg/m3 | Contre-plaqué 1000 kg/m3 |  | 1000 | 0.24 | 0.4444444 | 1600 | 250 | 110 | X
19 | 19.05 | Holzwerkstoffe | Panneaux à base de bois | Zementgebundene Spanplatte | Panneau de particules lié au ciment |  | 1200 | 0.23 | 0.4166667 | 1500 | 50 | 50 | X
19 | 19.06 | Holzwerkstoffe | Panneaux à base de bois | Spanplatte 300 kg/m3 | Panneau de particules 300 kg/m3 |  | 300 | 0.1 | 0.4722222 | 1700 | 50 | 10 | X
19 | 19.07 | Holzwerkstoffe | Panneaux à base de bois | Spanplatte 600 kg/m3 | Panneau de particules 600 kg/m3 |  | 600 | 0.14 | 0.4722222 | 1700 | 50 | 15 | X
19 | 19.08 | Holzwerkstoffe | Panneaux à base de bois | Spanplatte 900 kg/m3 | Panneau de particules 900 kg/m3 |  | 900 | 0.18 | 0.4722222 | 1700 | 50 | 20 | X
19 | 19.09 | Holzwerkstoffe | Panneaux à base de bois | OSB-Platte | Panneau à fibres orientées (OSB) |  | 650 | 0.13 | 0.4722222 | 1700 | 50 | 30 | X
19 | 19.1 | Holzwerkstoffe | Panneaux à base de bois | Holzfaserplatte, einschliesslich MDF 250 kg/m3 | Panneau de fibres, y c. MDF 250 kg/m3 |  | 250 | 0.07 | 0.4722222 | 1700 | 5 | 3 | X | [5 empty] | MDF (mitteldichte Holzfaserplatte), im sog. Trockenverfahren hergestellt | MDF: panneaux obtenus par procédé à sec
19 | 19.11 | Holzwerkstoffe | Panneaux à base de bois | Holzfaserplatte, einschliesslich MDF 400 kg/m3 | Panneau de fibres, y c. MDF 400 kg/m3 |  | 400 | 0.1 | 0.4722222 | 1700 | 10 | 5 | X | [5 empty] | MDF (mitteldichte Holzfaserplatte), im sog. Trockenverfahren hergestellt | MDF: panneaux obtenus par procédé à sec
19 | 19.12 | Holzwerkstoffe | Panneaux à base de bois | Holzfaserplatte, einschliesslich MDF 600 kg/m3 | Panneau de fibres, y c. MDF 600 kg/m3 |  | 600 | 0.14 | 0.4722222 | 1700 | 20 | 12 | X | [5 empty] | MDF (mitteldichte Holzfaserplatte), im sog. Trockenverfahren hergestellt | MDF: panneaux obtenus par procédé à sec
19 | 19.13 | Holzwerkstoffe | Panneaux à base de bois | Holzfaserplatte, einschliesslich MDF 800 kg/m3 | Panneau de fibres, y c. MDF 800 kg/m3 |  | 800 | 0.18 | 0.4722222 | 1700 | 30 | 20 | X | [5 empty] | MDF (mitteldichte Holzfaserplatte), im sog. Trockenverfahren hergestellt | MDF: panneaux obtenus par procédé à sec
22 | 22.01 | Steinwolle | Laine de roche | Steinwolle: Platten, Matten, Rollen; nicht überwacht | Laine de roche: panneaux, matelas, rouleaux; non contrôlée | 15-200 |  | 0.05 | 0.29 | 1030 | 1 | 1 |  | X |  |  | X
22 | 22.03 | Steinwolle | Laine de roche | Steinwolle: lose; nicht überwacht | Laine de roche: en vrac; non contrôlée | 30-100 |  | 0.05 | 0.29 | 1030 | 1 | 1 |  | X |  |  | X |  | an der Verwendungsstelle hergestellte Wärmedämmstoffe | isolation thermique exécutée in situ
23 | 23.01 | Glaswolle | Laine de verre | Glaswolle: Platten, Matten, Rollen; nicht überwacht | Laine de verre: panneaux, matelas, rouleaux; non contrôlée | 10-120 |  | 0.05 | 0.2861111 | 1030 | 1 | 1 |  | X |  |  | X
23 | 23.03 | Glaswolle | Laine de verre | Glaswolle: lose; nicht überwacht | Laine de verre: en vrac; non contrôlée | 30-100 |  | 0.05 |  |  | 1 | 1 |  |  |  |  | X |  | an der Verwendungsstelle hergestellte Wärmedämmstoffe | isolation thermique exécutée in situ
24 | 24.01 | Schaumglas | Verre cellulaire | Schaumglas: Platten; nicht überwacht | Verre cellulaire: panneaux; non contrôlé | 100-150 |  | 0.06 | 0.28 | 1000 | ∞ | ∞ |  | X |  |  | X
41 | 41.01 | Schaumglas lose | Verre cellulaire en vrac | Schaumglas: lose, nicht überwacht | Verre cellulaire: en vrac; non contrôlé | 250-450 |  | 0.1 | 0.28 | 1000 |  |  |  | X |  |  | X |  | an der Verwendungsstelle hergestellte Wärmedämmstoffe | isolation thermique exécutée in situ
25 | 25.01 | Perlit, Vermiculit | Perlite, vermiculite | Perlit, Vermiculit: lose; nicht überwacht | Perlite, vermiculite: en vrac; non controlé | 50-130 |  | 0.08 | 0.25 | 900 | 2 | 2 |  | X |  |  | X
25 | 25.02 | Perlit, Vermiculit | Perlite, vermiculite | Perlit, Vermiculit: Platten; nicht überwacht | Perlite, vermiculite: panneaux; non controlé | 140-240 |  |  | 0.25 | 900 | 5 | 5 |  | X
47 | 47.01 | übrige mineralische Schüttdämmstoffe | autres matériaux isolants minérales en vrac | nicht überwacht | non controlé | 100-400 |  | 0.13 | [8 empty] | X
26 | 26.01 | Polystyrol expandiert (EPS) | Polystyrène expansé (EPS) | Polystyrol expandiert (EPS): Rohdichte 15-40 kg/m3; nicht überwacht | Polystyrène expansé (EPS): masse volumique 15-40 kg/m3; non contrôlé | 15-40 |  | 0.045 | 0.4 | 1450 | 60 | 60 |  | X |  |  | X
26 | 26.03 | Polystyrol expandiert (EPS) | Polystyrène expansé (EPS) | Polystyrol expandiert (EPS): Rohdichte <15 kg/m3; nicht überwacht | Polystyrène expansé (EPS): masse volumique <15 kg/m3; non contrôlé | < 15 |  | 0.05 | 0.4 | 1450 | 60 | 60 |  | X |  |  | X
27 | 27.01 | Polystyrol extrudiert (XPS) | Polystyrène extrudé (XPS) | Polystyrol extrudiert (XPS); nicht überwacht | Polystyrène extrudé (XPS); non contrôlé | 25-65 |  | 0.045 | 0.4 | 1450 | 150 | 150 |  | X |  |  | X
27 | 27.02 | Polystyrol extrudiert (XPS) | Polystyrène extrudé (XPS) | Polystyrol extrudiert (XPS): lose; nicht überwacht | Polystyrène extrudé (XPS), en vrac; non controlé | 10-30 |  |  | 0.39 | 1400 | 2 | 2 |  | X
28 | 28.01 | Polyurethan (PUR) und Polyisocyanurat (PIR) | Polyuréthane (PUR) et polyisocyanurate (PIR) | PUR, PIR: Zellinhalt Pentan, diffusionsdicht; nicht überwacht | PUR, PIR, cellules contenant du pentane, étanche à la diffusion; non contrôlé | 28-55 |  | 0.03 | 0.39 | 1400 | 60 | 60 |  | X |  |  | X |  | Deckschichten gelten als diffusionsdicht, wenn sie beispielsweise auf metallischen Werkstoffen mit einer Dicke von mindesten 50 mm bestehen. | Les parements sont réputés étanches à la diffusion de gaz lorsqu’ils sont constitués, par exemple, de matériaux métalliques d’une épaisseur minimale de 50 mm.
28 | 28.03 | Polyurethan (PUR) und Polyisocyanurat (PIR) | Polyuréthane (PUR) et polyisocyanurate (PIR) | PUR, PIR: Zellinhalt Pentan, diffusionsoffen; nicht überwacht | PUR, PIR, cellules contenant du pentane, perméable à la diffusion; non contrôlé | 28-55 |  | 0.035 | 0.39 | 1400 | 60 | 60 |  | X |  |  | X |  | Deckschichten gelten als diffusionsdicht, wenn sie beispielsweise auf metallischen Werkstoffen mit einer Dicke von mindesten 50 mm bestehen. | Les parements sont réputés étanches à la diffusion de gaz lorsqu’ils sont constitués, par exemple, de matériaux métalliques d’une épaisseur minimale de 50 mm.
29 | 29.01 | Kork | Liège | Kork: Platten, Matten; nicht überwacht | Liège: panneaux, matelas; non contrôlé | 90-160 |  | 0.055 | 0.43 | 1560 | 10 | 5 |  | X |  |  | X
38 | 38.01 | Massivholz | Bois massif |  |  | 500 |  | 0.13 | 0.44 | 1600 | 50 | 20 |  | X
30 | 30.01 | Holzwolle-Dämmplatten (-Leichtbauplatten) | Panneaux (légers) en laine de bois | Holzwolle-Dämmplatten, mineralisiert; nicht überwacht | Panneaux en laine de bois; non contrôlé | 250-600 |  | 0.11 | 0.41 | 1470 | 5 | 3 |  | X |  |  | X
30 | 30.05 | Holzwolle-Dämmplatten | Panneaux en laine de bois | Deckschichten von Mehrschichtplatten 5 mm, nicht überwacht | Parements de panneaux multicouches 5 mm; non contrôlé | w | -- | 0.15 | 0.41 | 1470 | 5 | 3 |  | X |  |  | X |  | Der Wärmedurchlasswiderstand von Mehrschicht-Holzwolledämmplatten ist als Summe der einzelnen Wärmedurchlasswiderstände zu berechnen. | La résistance thermique des panneaux isolants multicouches en laine de bois se calcule en additionnant les résistances thermiques des différentes couches.
30 | 30.06 | Holzwolle-Dämmplatten | Panneaux en laine de bois | Deckschichten von Mehrschichtplatten 7,5 mm, nicht überwacht | Parements de panneaux multicouches 7,5 mm; non contrôlé | w | -- | 0.13 | 0.41 | 1470 | 5 | 3 |  | X |  |  | X |  | Der Wärmedurchlasswiderstand von Mehrschicht-Holzwolledämmplatten ist als Summe der einzelnen Wärmedurchlasswiderstände zu berechnen. | La résistance thermique des panneaux isolants multicouches en laine de bois se calcule en additionnant les résistances thermiques des différentes couches.
30 | 30.07 | Holzwolle-Dämmplatten | Panneaux en laine de bois | Deckschichten von Mehrschichtplatten 10 mm, nicht überwacht | Parements de panneaux multicouches 10 mm; non contrôlé | w | -- | 0.11 | 0.41 | 1470 | 5 | 3 |  | X |  |  | X |  | Der Wärmedurchlasswiderstand von Mehrschicht-Holzwolledämmplatten ist als Summe der einzelnen Wärmedurchlasswiderstände zu berechnen. | La résistance thermique des panneaux isolants multicouches en laine de bois se calcule en additionnant les résistances thermiques des différentes couches.
31 | 31.01 | Holzfaserplatten | Panneaux de fibres de bois | Holzfaserplatten: nicht überwacht | Panneaux de fibres de bois; non contrôlé | 100-160 |  | 0.05 | 0.39 | 1400 | 5 | 3 |  | X |  |  | X
31 | 31.02 | Holzfaserplatten | Panneaux de fibres de bois | Holzfaserplatten: nicht überwacht | Panneaux de fibres de bois; non contrôlé | 170-270 |  | 0.06 | 0.39 | 1400 | 5 | 3 |  | X |  |  | X
48 | 48.01 | Holzfasern: Matten, lose | Fibres de bois: matelas, en vrac | Holzfasern: Matten, lose; nicht überwacht | Fibres de bois: matelas, en vrac; non controlé | 35-80 |  | 0,050 | [8 empty] | X
43 | 43.01 | Schüttung aus Holz-Hobelspänen | Copeaux en vrac
45 | 45.01 | Zelluloseplatten | Panneaux en fibres de cellulose | Zellulose: Platten, Matten; nicht überwacht | Cellulose: panneaux; non contrôlé | 50-80 |  | 0.05 |  |  | 0 | 0 |  |  |  |  | X
32 | 32.01 | Zellulose lose | Cellulose en vrac | Zellulose: lose; nicht überwacht | Cellulose: en vrac; non contrôlé | 30-70 |  | 0.05 | 0.44 | 1600 | 2 | 2 |  | X |  |  | X |  | an der Verwendungsstelle hergestellte Wärmedämmstoffe | isolation thermique exécutée in situ
33 | 33.01 | Dämmstoffe pflanzlichen Ursprungs | Matériaux isolants d'origine végétale | Flachs: Matten, Rollen; nicht überwacht | Lin: matelas, rouleaux; non contrôlé | 25-50 |  | 0.05 |  |  | 0 | 0 |  |  |  |  | X
33 | 33.02 | Dämmstoffe pflanzlichen Ursprungs | Matériaux isolants d'origine végétale | Gras: Matten, lose; nicht überwacht | Herbe: matelas, en vrac; non contrôlé | 35-80 |  | 0.05 |  |  | 0 | 0 |  |  |  |  | X
33 | 33.03 | Dämmstoffe pflanzlichen Ursprungs | Matériaux isolants d'origine végétale | Hanf: Matten, Rollen; nicht überwacht | Chanvre: matelas, rouleaux; non contrôlé | 25-50 |  | 0.05 |  |  | 0 | 0 |  |  |  |  | X
33 | 33.04 | Dämmstoffe pflanzlichen Ursprungs | Matériaux isolants d'origine végétale | Baumwolle: Matten, Rollen; nicht überwacht | Coton: matelas, rouleaux; non contrôlé | 20-60 |  | 0.05 |  |  | 0 | 0 |  |  |  |  | X
33 | 33.05 | Dämmstoffe pflanzlichen Ursprungs | Matériaux isolants d'origine végétale | übrige pflanzliche Dämmstoffe; nicht überwacht | autres matériaux isolants d'origine végétale; non contrôlé | 50-200 |  | 0.07 | [8 empty] | X
34 | 34.01 | Dämmstoffe tierischen Ursprungs | Matériaux isolants d'origine animale | Schafwolle: Matten, Rollen; nicht überwacht | Laine de mouton: matelas, rouleaux; non contrôlé | 20-60 |  | 0.05 |  |  | 0 | 0 |  |  |  |  | X
35 | 35.01 | Verbundplatten | Panneaux composites (multicouches)
36 | 36.01 | Phenolharzschaum | Mousse de résine phénolique | Phenolharzschaum; nicht überwacht | Mousse phénolique; non contrôlé | 30-50 |  | 0.03 | 0.39 | 1400 | 50 | 50 |  | X
40 | 40.01 | Vakuum-Isolationspaneele (VIP) | Panneaux isolants sous vide (VIP) | Kernmaterial pyrogene Kieselsäure; nicht überwacht | Matériau: silice pyrogénée; non controlé | 150-180 |  | 0.02 | [8 empty] | X
37 | 37.01 | Verputzte Aussenwärmedämm-Systeme | Systèmes d'isolation thermique extérieure, avec revêtement de crépi
42 | 42.01 | Mineralschaumplatten | Panneaux de mousse minérale | nicht überwacht | non controlé | < 115 |  | 0.055 | [8 empty] | X
42 | 42.03 | Porenbeton | Béton cellulaire |  |  |  | 300 | 0.078 | 0.28 | 1000 | 10 | 5 |  |  | X
42 | 42.04 | Porenbeton | Béton cellulaire |  |  |  | 500 | 0.125 | 0.28 | 1000 | 10 | 5 |  |  | X
42 | 42.05 | Porenbeton | Béton cellulaire |  |  |  | 700 | 0.175 | 0.28 | 1000 | 10 | 5 |  |  | X
44 | 44.01 | Polystyrolplatten, zementgebunden | Panneaux en polystyrène, liées au ciment
46 | 46.01 | Mikroporöse Dämmstoffe, nicht evakuiert | Isolants microporeux, non évacué | Kernmaterial Silica-Aerogel; nicht überwacht | Matériau: aérogel de silice; non controlé | 150-180 |  | 0,020 | [8 empty] | X

## Stoffgruppen - Groupes mat.
ID | Bez_deutsch | Bez_franz | Bez_ital
0 | <alle> | <tous> | i_<alle>
1 | Asphalt | Asphalte | Asfalto
2 | Bitumen | Bitume | Bitume
3 | Beton | Béton | Calcestruzzo
4 | Fussbodenbeläge | Revêtements de sol | Rivestimento pavimento
5 | Gase | Gaz | Gas
6 | Glas | Verre | Vetro
7 | Wasser | Eau | Acqua
8 | Metalle | Métaux | Metalli
9 | Massive Kunststoffe | Plastiques, pleins | Materiale sintetico pieno
10 | Gummi | Caoutchouc | Gomma
11 | Dichtungsstoffe, Dichtungen und wärmetechnische Trennungen | Matériaux pour joints, étanchéité et coupure thermique | Materiale per guarnizioni e tagli termici
12 | Gips | Plâtre | Gesso
13 | Putze und Mörtel | Enduits, crépis, mortiers | Intonaco e malta
14 | Erdreich | Sols | Terreno
15 | Gestein | Pierre | Roccia
16 | Dachziegelsteine | Tuiles (toitures) | Tegola, coppo
17 | Platten | Tuiles (autres) | Pannelli, lastre
18 | Nutzholz | Bois | Legname da costruzione
19 | Holzwerkstoffe | Panneaux à base de bois | Pannelli e lastre a base di legno
20 | Mauerwerk unverputzt | Maçonneries, sans enduit ou crépi | Muratura non intonacata
21 | Luftschichten | Couches d'air | Strato d'aria
22 | Steinwolle | Laine de roche | Lana di roccia
23 | Glaswolle | Laine de verre | Lana di vetro
24 | Schaumglas | Verre cellulaire | Schiuma di vetro
25 | Perlit, Vermiculit | Perlite, vermiculite | Perlite, vemiculite
26 | Polystyrol expandiert (EPS) | Polystyrène expansé (EPS) | Polistirolo espanso (EPS)
27 | Polystyrol extrudiert (XPS) | Polystyrène extrudé (XPS) | Polistirolo estruso (XPS)
28 | Polyurethan (PUR) und Polyisocyanurat (PIR) | Polyuréthane (PUR) et polyisocyanurate (PIR) | Poliuretano (PUR) e polyisocyanurato (PIR)
29 | Kork | Liège | Sughero
30 | Holzwolle-Dämmplatten (Holzwolle-Leichtbauplatten) | Panneaux de laine de bois (Panneaux légers de laine de bois) | Pannelli di lana di legno (Pannelli leggeri di lana di legno)
31 | Holzfaserplatten | Panneaux de fibres de bois | Pannelli in fibra di legno
32 | Zellulose (lose) | Cellulose (en vrac) | Cellulosa (sfusa)
33 | Dämmstoffe pflanzlichen Ursprungs | Matériaux isolants d'origine végétale | Materiali isolanti d'origine vegetale
34 | Dämmstoffe tierischen Ursprungs | Matériaux isolants d'origine animale | Materiali isolanti d'origine animale
35 | Verbundplatten | Panneaux composites (multicouches) | Pannelli composti
36 | Phenolharzschaum | Mousse de résine phénolique | Schiuma di resina fenolica
37 | Verputzte Aussenwärmedämmsysteme | Systèmes d'isolation thermique extérieure, avec revêtement de crépi | Sistemi isolanti esterni intonacati
38 | Unterlagsboden, Estrich | Chape | Betoncino
39 | Luft | Air | Aria
40 | Vakuum-Isolationspaneele (VIP) | Panneaux isolants sous vide (PIV) | Pannelli isolanti sottovuoto (VIP)
41 | Schaumglas lose (Schotter) | Verre cellulaire concassé | Schiuma di vetro sfusa (frantumata)
42 | Porenbeton | Béton cellulaire | Calcestruzzo poroso / cellulare
43 | Schüttung aus Holz-Hobelspänen | Copeaux en vrac | Riempimento con trucioli di legno
44 | Polystyrolplatten, zementgebunden | Panneaux en polystyrène, liées au ciment | Pannelli in polistirolo, legati con cemento
45 | Zelluloseplatten | Panneaux en fibres de cellulose | Pannello di cellulosa
46 | Mikroporöse Dämmstoffe, nicht evakuiert | Isolants microporeux, non évacués | i_Mikroporöse Dämmstoffe, nicht evakuiert
47 | übrige mineralische Schüttdämmstoffe | autres matériaux isolants minérales en vrac | i_übrige mineralische Schüttdämmstoffe
48 | Holzfasern: Matten, lose | Fibres de bois: matelas, en vrac | Fibre di legno, stuoie, sfuse
49 | Polystyrol-Granulat (EPS) | Polystyrène granulé (EPS) | Polistirolo granulato
50 | Backstein | Brique de terre cuite | Mattone
51 | Leichtbackstein | Brique de terre cuite légère | Mattone leggero
52 | Porenbetonstein | Aggloméré de béton cellulaire | Mattone di calcestruzzo cellulare
53 | Massivholz | Bois massif | Legno massiccio
54 | Reflektierende Dämmstoffe | Produits d'isolation réfléchissants | i_Reflektierende Dämmstoffe
55 | Wärmedämmputze | Crépis et enduits isolants | Intonaco isolante
56 | In-situ-Wärmedämmungen, Ortschäume | Isolants thermiques moussés in situ

## Firmen- Entreprises
ID | Bezeichnung Deutsch |  |  |  |  | Bezeichung französisch
1 | Gonon Isolation AG | 8226 | Schleitheim |  | www.gonon.ch | Gonon Isolation AG (SA)
2 | Flumroc AG | 8890 | Flums |  | www.flumroc.ch | Flumroc SA
3 | Dow Europe GmbH | 8810 | Horgen |  | www.styrofoam.com | Dow Europe GmbH
4 | Saint-Gobain Isover AG | 1522 | Lucens |  | www.isover.ch | Saint-Gobain Isover SA
5 | puren gmbh | 88662 | Überlingen | DEUTSCHLAND | www.puren.com | puren gmbh
6 | Sika Schweiz AG | 6060 | Sarnen |  | www.sarnafil.com | Sika Schweiz AG
7 | Pavatex SA | 1701 | Fribourg |  | www.pavatex.ch | Pavatex SA
10 | isofloc AG | 9606 | Bütschwil |  | www.isofloc.ch | isofloc AG
11 | Sager AG | 5724 | Dürrenäsch |  | www.sager.ch | Sager SA
12 | ZZ Wancor AG | 8105 | Regensdorf |  | www.zzwancor.ch | ZZ Wancor AG
14 | Sarna-Granol AG | 6060 | Sarnen |  | www.sarna-granol.ch | Sarna-Granol SA
15 | Pittsburgh Corning (Schweiz) AG | 6343 | Rotkreuz |  | www.foamglas.ch | Pittsburgh Corning (Suisse) SA
16 | Jackon Insulation GmbH | 39619 | Arendsee | DEUTSCHLAND | www.jackon-insulation.com | Jackon Insulation GmbH
17 | swisspor AG | 6312 | Steinhausen |  | www.swisspor.ch | swisspor AG
32 | Homanit Building Materials GmbH & Co. KG | 6536 | Berga | DEUTSCHLAND | www.homatherm.com | Homatherm GmbH
38 | Abriso nv | 8570 | Anzegem | BELGIEN | www.abriso.com | Abriso nv
40 | Paul Bauder AG | 6403 | Küssnacht |  | www.bauder.de | Paul Bauder AG
45 | BASF SE | 67056 | Ludwigshafen | DEUTSCHLAND | www.styrodur.com | BASF SE
49 | Austrotherm GmbH | 2754 | Waldegg / Wopfing | ÖSTERREICH | www.austrotherm.com | Austrotherm GmbH
50 | Saint-Gobain Rigips GmbH | 40549 | Düsseldorf | DEUTSCHLAND | www.isover.de | Saint-Gobain Rigips GmbH
52 | URSA Deutschland GmbH | 4509 | Delitzsch | DEUTSCHLAND | www.ursa.de | URSA Deutschland GmbH
54 | Knauf Insulation GmbH | 5502 | Hunzenschwil |  | www.knaufinsulation.ch | Knauf Insulation GmbH
55 | Fixit AG | 5113 | Holderbank |  | www.fixit.ch
59 | Flatz GmbH | 6923 | Lauterach | ÖSTERREICH | www.flatz.com | Flatz GmbH
60 | Ediltec S.r.l. | 41124 | Modena | ITALIEN | www.ediltec.com | Ediltec S.r.l.
61 | Joma-Dämmstoffwerk GmbH | 87752 | Holzgünz | DEUTSCHLAND | www.joma.de | Joma-Dämmstoffwerk GmbH
62 | Kingspan Insulation B.V. | 7102 | JH Winterswijk | NIEDERLANDE | www.kingspaninsulation.nl | Kingspan Insulation B.V.
63 | STEICO SE | 85622 | Feldkirchen | DEUTSCHLAND | www.steico.com | STEICO SE
66 | Sirap Insulation S.r.l. | 25028 | Verolanuova | ITALIEN | www.sirapinsulation.com | Sirap Insulation S.r.l.
69 | MISAPOR AG | 7302 | Landquart |  | www.misapor.ch | MISAPOR AG
70 | Neofas AG | 8317 | Tagelswangen |  | www.neofas.ch | Neofas AG
71 | Vaku-Isotherm GmbH | 9669 | Frankenberg | DEUTSCHLAND | www.vaku-isotherm.de | Vaku-Isotherm GmbH
73 | URSA France SAS | 93160 | Noisy le grand | FRANCE | www.ursa.fr | URSA France SAS
74 | Biowert AG | 5001 | Aarau |  | www.biowert.com | Biowert AG
75 | Fibran Nord d.o.o. | 8000 | Novo Mesto | SLOWENIEN | www.fibran.si | Fibran Nord d.o.o.
76 | GUTEX Holzfaserplattenwerk | 79761 | Waldshut-Tiengen | DEUTSCHLAND | www.gutex.de | GUTEX Holzfaserplattenwerk
77 | Xella Porenbeton Schweiz AG | 8004 | Zürich |  | www.ytong.ch, www.xella.ch | Xella Porenbeton Schweiz AG
78 | Zellulosedämmstoffproduktion CPH GmbH | 8230 | Hartberg | ÖSTERREICH | www.cph.at | CPH Zellulosedämmstoffproduktion Beteiligungs GmbH & Co KG
84 | 3i-isolet s.r.o. | 11000 | Praha 1 - Nové Mesto | TSCHECHISCHE REPUBLIK | www.3i-isolet.com | 3i-isolet s.r.o.
85 | Saint-Gobain Isover G+H AG | 67059 | Ludwigshafen | DEUTSCHLAND | www.isover.de | Saint-Gobain Isover G+H AG
86 | Montana Bausysteme AG | 5612 | Villmergen |  | www.montana-ag.ch | Montana Systèmes de Construction SA
87 | Steinbacher Dämmstoff GmbH | 6383 | Erpfendorf | ÖSTERREICH | www.steinbacher.at | Steinbacher Dämmstoff GmbH
92 | Alther Bau Consulting GmbH | 8266 | Steckborn |  | www.alther-consult.ch
93 | Knauf Insulation GmbH | 5502 | Hunzenschwil |  | www.knaufinsulation.ch | Knauf Insulation GmbH
95 | PAROC GmbH | 20097 | Hamburg | DEUTSCHLAND | www.paroc.de | PAROC GmbH
96 | ZZ Wancor AG | 8105 | Regensdorf |  | www.zzwancor.ch | ZZ Wancor AG
98 | Gasser Ceramic Morandi Frères S.A. | 1562 | Corcelles-près-Payerne |  | www.gasserceramic.ch | Gasser Ceramic Morandi Frères S.A.
101 | Bricosol AG | 8048 | Zürich |  | www.bricosol.ch | Bricosol AG
102 | Gasser Ceramic, Ziegelei Rapperswil | 3255 | Rapperswil BE |  | www.gasserceramic.ch | Gasser Ceramic, Ziegelei Rapperswil
106 | 3-Dämmsystem GmbH | 9517 | Mettlen |  | www.3-daemmsystem.ch | 3-Dämmsystem GmbH
107 | Fragmat TIM d.o.o. | 3270 | Laško | SLOWENIEN | www.fragmat.si | Fragmat TIM d.o.o.
109 | Catolet AG | 5322 | Koblenz |  | www.climacell.ch | Catolet AG
113 | Holzwerk Gebr. Schneider GmbH | 88436 | Eberhardzell | DEUTSCHLAND | www.schneider-holz.com | Holzwerk Gebr. Schneider GmbH
114 | Knauf Insulation GmbH | 5502 | Hunzenschwil |  | www.knaufinsulation.com | Knauf Insulation GmbH
116 | Keller AG Ziegeleien | 8422 | Pfungen |  | www.keller-ziegeleien.ch | Keller AG Ziegeleien
120 | Baufritz GmbH & Co. KG | 87746 | Erkheim | DEUTSCHLAND | www.baufritz.de | Baufritz GmbH & Co. KG
121 | Karl Bachl Kunststoffverarbeitung GmbH & Co. KG | 94133 | Röhrnbach | DEUTSCHLAND | www.bachl.de | Karl Bachl Kunststoffverarbeitung GmbH & Co. KG
123 | IsoBouw GmbH | 74232 | Abstatt | DEUTSCHLAND | www.isobouw.de | IsoBouw GmbH
127 | IMBOVI (Suisse) GmbH | 6130 | Willisau |  | www.isum.ch | IMBOVI (Suisse) GmbH
133 | Sundolitt GmbH | 38644 | Goslar | DEUTSCHLAND | www.sundolitt.de | Sundolitt GmbH
134 | HOSPA GmbH | 79730 | Murg | DEUTSCHLAND | www.hospa.de | HOSPA GmbH
138 | Fibrolith Dämmstoffe GmbH | 56746 | Kempenich | DEUTSCHLAND | www.fibrolith.de | Fibrolith Dämmstoffe GmbH
140 | Euro-Production | 68220 | Hésingue | FRANCE | www.euro-production.fr | Euro-Production
143 | Deutsche Rockwool GmbH & Co. KG | 45966 | Gladbeck | DEUTSCHLAND | www.rockwool.com | Deutsche Rockwool Mineralwoll GmbH & Co. OHG
147 | ISOPOR Schweiz AG | 5612 | Villmergen |  | www.isopor.ch | ISOPOR Schweiz AG
148 | BASF Polyurethanes GmbH | 49448 | Lemförde | DEUTSCHLAND | www.basf.com | BASF Polyurethanes GmbH
149 | Hornbach Baumarkt AG | 76879 | Bornheim | DEUTSCHLAND | www.hornbach.com | Hornbach Baumarkt AG
151 | Fassa S.r.l. | 31027 | Spresiano (TV) | ITALIEN | www.fassabortolo.com | Fassa S.r.l.
152 | INSUNDLATION Gmbh | 8093 | St. Peter a.O. | ÖSTERREICH | www.insundlation.com | INSUNDLATION Gmbh
153 | Austroflex Rohr-Isoliersysteme GmbH | 9585 | Gödersdorf | ÖSTERREICH | www.austroflex.com | Austroflex Rohr-Isoliersysteme GmbH
154 | KNAUF SAS | 68600 | Wolfgantzen | FRANCE | www.knauf.fr | KNAUF SAS
155 | Unilin Insulation | 5060 | AA Oisterwijk | NIEDERLANDE | www.unilininsulation.com | Unilin Insulation
156 | Polyplast s.r.l. | 64035 | Castilenti | ITALIEN | www.polyplastsrl.it | Polyplast s.r.l.
157 | Soprema s.r.l. | 25028 | Verolanuova | ITALIEN | www.efyos.it | Soprema s.r.l.
158 | Evonik Resource Efficiency GmbH | 63457 | Hanau | DEUTSCHLAND | www.calostat.de | Evonik Resource Efficiency GmbH
159 | BELTEP JSC Gomelstroymaterialy | 246010 | Gomel | REPUBLIC OF BELARUS | www.oaogsm.by | BELTEP JSC Gomelstroymaterialy
162 | GWS Connecting GmbH | 8942 | Oberrieden |  | www.gws-connecting.ch | GWS Connecting GmbH
164 | Knauf Insulation GmbH | 5502 | Hunzenschwil |  | www.knaufinsulation.ch | Knauf Insulation GmbH
165 | Winco Technologies | 22440 | Ploufragan | FRANCE | www.winco-tech.com | Winco Technologies

## Quellen - Sources
ID | Bez
0 | <alle>
1 | andere / autres
2 | SN EN ISO 10456:2007, Tab. 3
3 | SN EN ISO 10456:2007, Tab. 4
5 | Norm SIA 279:2011, Tab. 1
6 | Baustoffkennwerte / Matériaux de construction, www.sia.ch/register
8 | SN EN 1745:2012