## Wärmedämmstoffe - Isolants
Anmeldungen für neue Produkte werden jederzeit entgegengenommen. Die Unterlagen sind in Deutsch, Französisch oder Englisch einzureichen. Die nächste Sitzung der Kontrollstelle ist noch nicht festgelegt. Anmeldeformular und weitere Unterlagen unter www.sia.ch/register > Baustoffkennwerte Adresse: Herrn R. Aeberli, Kontrollstelle SIA 279, Sunnetalstr. 13, Postfach 161, 8117 Fällanden; aeberli@ggaweb.ch ODER roland.aeberli@sia.ch
Datenstand / État des dates 2020-04-07
Stoffgruppe Nr. Groupe de matériaux no |  | Stoffgruppe | Groupe de matériaux | Stoffgruppe, Anwendung | Groupe de matériaux, application | Firmen Nr. | Lieferant, Hersteller / Fournisseur | Rohdichte / Masse volumique | Rohdichte / Masse volumique | Wärme-leitfähigkeit (Bemessungs-wert) / Conductivité thermique (valeur utile) für Produkte nach SIA 279 / pour produits selon SIA 279 | Lieferdicke / Épaisseur | spezif. Wärme-kapazität masse-bezogen/ Capacité thermique massique | spezif. Wärme-kapazität masse-bezogen / Capacité thermique massique | Wasserdampf-Diffusions-widerstandszahl gemäss Normen / Facteur de résistance à la vapeur d'eau selon normes // Einzelwerte können abweichen / Valeurs individuelles peuvent varier | Wasserdampf-Diffusions-widerstandszahl gemäss Normen / Facteur de résistance à la vapeur d'eau selon normes // Einzelwerte können abweichen / Valeurs individuelles peuvent varier | EN ISO 10456:2007 Tab. 4.. | SIA 279:2018 Tab. 1 | Baustoffkennwerte SIA | gültig bis / valable jusqu'au | Bemerkungen | Remarques
[8 empty] | r | r | l | d | cp | cp | m | m
[8 empty] | kg/m3 | kg/m3 | W/mK | mm | Wh/kgK | J/kgK | – | –
[8 empty] | Bereich (informativ) | Rechenwert |  |  |  |  | trocken / sec | feucht / humide |  |  |  | in Bearbeitung
22 | 22.01 | Steinwolle | Laine de roche | Steinwolle: Platten, Matten, Rollen; nicht SIA-kontrolliert | Laine de roche: panneaux, matelas, rouleaux; non contrôlé par SIA |  |  | 30-80 |  | 0.044 |  | 0.29 | 1030 | 1 | 1 | X | X
22 | 22.02 | Steinwolle | Laine de roche | Steinwolle: Platten, Matten, Rollen; nicht SIA-kontrolliert | Laine de roche: panneaux, matelas, rouleaux; non contrôlé par SIA |  |  | > 80-165 |  | 0.046 |  | 0.29 | 1030 | 1 | 1 | X | X
22 | 19060041 | Steinwolle | Laine de roche | Coverrock II | Coverrock II | 168 | Agitec AG |  | 130-110 | 0.034 | 80-200 | 0.29 | 1030 | 1 | 1 |  |  | X | 2021-12-31 | Putzträgerplatte | panneau à crépir
22 | 18020041 | Steinwolle | Laine de roche | FACADE 115 | FACADE 115 | 170 | Beretta Malergeschäft AG |  | 115 | 0.035 | 50-180 | 0.29 | 1030 | 1 | 1 |  |  | X | 2020-06-30
22 | 18020042 | Steinwolle | Laine de roche | VENT 50 | VENT 50 | 170 | Beretta Malergeschäft AG |  | 85 | 0.033 | 50-200 | 0.29 | 1030 | 1 | 1 |  |  | X | 2020-06-30
22 | 19010051 | Steinwolle | Laine de roche | Durock Austria 035 | Durock Austria 035 | 143 | Deutsche Rockwool GmbH & Co. KG |  | 180-140 | 0.035 | 60-180 | 0.29 | 1030 | 1 | 1 |  |  | X | 2020-12-31 | Flachdachdämmung | pour toits plats
22 | 19010052 | Steinwolle | Laine de roche | Durock Austria 038 | Durock Austria 038 | 143 | Deutsche Rockwool GmbH & Co. KG |  | 180-140 | 0.038 | 60-180 | 0.29 | 1030 | 1 | 1 |  |  | X | 2020-12-31 | Flachdachdämmung | pour toits plats
22 | 19010053 | Steinwolle | Laine de roche | Fixrock 032 Austria | Fixrock 032 Austria | 143 | Deutsche Rockwool GmbH & Co. KG |  | 75 | 0.032 | 60-200 | 0.29 | 1030 | 1 | 1 |  |  | X | 2020-12-31 | Zweischalenmauerwerk | maçonnerie à double paroi
22 | 19010054 | Steinwolle | Laine de roche | Fixrock 035 Austria | Fixrock 035 Austria | 143 | Deutsche Rockwool GmbH & Co. KG |  | 50 | 0.034 | 60-240 | 0.29 | 1030 | 1 | 1 |  |  | X | 2020-12-31 | Zweischalenmauerwerk | maçonnerie à double paroi
22 | 19010055 | Steinwolle | Laine de roche | Flexirock 035 | Flexirock 035 | 143 | Deutsche Rockwool GmbH & Co. KG |  | 40 | 0.034 | 80-200 | 0.29 | 1030 | 1 | 1 |  |  | X | 2020-12-31 | Dämmung Schrägdach, Innenwände | pour toiture inclinée, parois intérieures
22 | 19010056 | Steinwolle | Laine de roche | Floorrock AP | Floorrock AP | 143 | Deutsche Rockwool GmbH & Co. KG |  | 140 | 0.039 | 20-100 | 0.29 | 1030 | 1 | 1 |  |  | X | 2020-12-31 | Trittschalldämmung | isolation contre le bruit de choc
22 | 19010057 | Steinwolle | Laine de roche | Floorrock HP | Floorrock HP | 143 | Deutsche Rockwool GmbH & Co. KG |  | 150 | 0.034 | 1940-12-01 | 0.29 | 1030 | 1 | 1 |  |  | X | 2020-12-31 | Trittschalldämmung | isolation contre le bruit de choc
22 | 19010058 | Steinwolle | Laine de roche | Floorrock SE | Floorrock SE | 143 | Deutsche Rockwool GmbH & Co. KG |  | 105 | 0.034 | 15-50 | 0.29 | 1030 | 1 | 1 |  |  | X | 2020-12-31 | Trittschalldämmung | isolation contre le bruit de choc
22 | 19010059 | Steinwolle | Laine de roche | Klemmrock 035 | Klemmrock 035 | 143 | Deutsche Rockwool GmbH & Co. KG |  | 41 | 0.034 | 120-240 | 0.29 | 1030 | 1 | 1 |  |  | X | 2020-12-31 | Dämmung zwischen Sparren | isolation entre chevrons
22 | 19010060 | Steinwolle | Laine de roche | RPI-4 | RPI-4 | 143 | Deutsche Rockwool GmbH & Co. KG |  | 40 | 0.04 | 20-240 | 0.29 | 1030 | 1 | 1 |  |  | X | 2020-12-31 | Industrie- und Akustikdämmung | pour industrie et acoustique
22 | 19010061 | Steinwolle | Laine de roche | Sonorock | Sonorock | 143 | Deutsche Rockwool GmbH & Co. KG |  | 28-35 | 0.039 | 40-140 | 0.29 | 1030 | 1 | 1 |  |  | X | 2020-12-31 | Dämmung für Trennwände | pour cloisons de séparation
22 | 19010062 | Steinwolle | Laine de roche | Tegarock | Tegarock | 143 | Deutsche Rockwool GmbH & Co. KG |  | 110 | 0.034 | 60-200 | 0.29 | 1030 | 1 | 1 |  |  | X | 2020-12-31 | Wärmedämmung oberste Geschossdecke | isolation thermique plafond du dernier étage
22 | 19010063 | Steinwolle | Laine de roche | Termarock 40 | Termarock 40 | 143 | Deutsche Rockwool GmbH & Co. KG |  | 40 | 0.034 | 40-80 | 0.29 | 1030 | 1 | 1 |  |  | X | 2020-12-31 | Brandschutz Innenausbau, Trockenbau | protection incendie aménagements intérieurs, constructions à sec
22 | 19010064 | Steinwolle | Laine de roche | Woodrock 035 | Woodrock 035 | 143 | Deutsche Rockwool GmbH & Co. KG |  | 55-45 | 0.034 | 60-240 | 0.29 | 1030 | 1 | 1 |  |  | X | 2020-12-31 | Innenausbau, Trockenbau | aménagements intérieurs, constructions à sec
22 | 19060021 | Steinwolle | Laine de roche | Coverrock II | Coverrock II | 143 | Deutsche Rockwool GmbH & Co. KG |  | 130-110 | 0.034 | 80-200 | 0.29 | 1030 | 1 | 1 |  |  | X | 2021-12-31 | Putzträgerplatte | panneau à crépir
22 | 19060022 | Steinwolle | Laine de roche | PT A 036 | PT A 036 | 143 | Deutsche Rockwool GmbH & Co. KG |  | 115-110 | 0.036 | 50-200 | 0.29 | 1030 | 1 | 1 |  |  | X | 2021-12-31 | Putzträgerplatte | panneau à crépir
22 | 19060023 | Steinwolle | Laine de roche | PT A 036 II | PT A 036 II | 143 | Deutsche Rockwool GmbH & Co. KG |  | 115-110 | 0.036 | 80-200 | 0.29 | 1030 | 1 | 1 |  |  | X | 2021-12-31 | Putzträgerplatte | panneau à crépir
22 | 19060024 | Steinwolle | Laine de roche | RP-PL | RP-PL | 143 | Deutsche Rockwool GmbH & Co. KG |  | 75 | 0.04 | 250-300 | 0.29 | 1030 | 1 | 1 |  |  | X | 2021-12-31 | Putzträgerlamelle | panneau à crépir
22 | 19060025 | Steinwolle | Laine de roche | Speedrock II | Speedrock II | 143 | Deutsche Rockwool GmbH & Co. KG |  | 75 | 0.04 | 40-240 | 0.29 | 1030 | 1 | 1 |  |  | X | 2021-12-31 | Putzträgerlamelle | panneau à crépir
22 | 18050121 | Steinwolle | Laine de roche | Coverrock BR | Coverrock BR | 143 | Deutsche Rockwool GmbH & Co. KG |  | 95-108 | 0.035 | 60-180 | 0.29 | 1030 | 1 | 1 |  |  | X | 2020-06-30 | Brandriegelplatte | panneau à crépir
22 | 18080081 | Steinwolle | Laine de roche | Flumroc-Bodenplatte | Panneau de sol Flumroc | 2 | Flumroc AG |  | 100 | 0.034 | 15-25 | 0.29 | 1030 | 1 | 1 |  |  | X | 2020-12-31
22 | 18080082 | Steinwolle | Laine de roche | Flumroc-Bodenplatte | Panneau de sol Flumroc | 2 | Flumroc AG |  | 130 | 0.034 | 30-40 | 0.29 | 1030 | 1 | 1 |  |  | X | 2020-12-31
22 | 18080091 | Steinwolle | Laine de roche | Flumroc-Dämmplatte DECO | Panneau isolant Flumroc DECO | 2 | Flumroc AG |  | 90 | 0.035 | 60-400 | 0.29 | 1030 | 1 | 1 |  |  | X | 2020-12-31
22 | 18080092 | Steinwolle | Laine de roche | Flumroc-Dämmplatte 3 | Panneau isolant Flumroc 3 | 2 | Flumroc AG |  | 60 | 0.033 | 10-220 | 0.29 | 1030 | 1 | 1 |  |  | X | 2020-12-31
22 | 18080093 | Steinwolle | Laine de roche | Flumroc-Dämmplatte 341 | Panneau isolant Flumroc 341 | 2 | Flumroc AG |  | 150 | 0.04 | 10-220 | 0.29 | 1030 | 1 | 1 |  |  | X | 2020-12-31
22 | 18080094 | Steinwolle | Laine de roche | Flumroc-Dämmplatte DUO / DUO C / DUO D20 | Panneau isolant Flumroc DUO / DUO C / DUO D20 | 2 | Flumroc AG |  | 48 | 0.034 | 50-400 | 0.29 | 1030 | 1 | 1 |  |  | X | 2020-12-31
22 | 18080095 | Steinwolle | Laine de roche | Flumroc-Dämmplatte ECCO | Panneau isolant Flumroc ECCO | 2 | Flumroc AG |  | 75 | 0.036 | 30-220 | 0.29 | 1030 | 1 | 1 |  |  | X | 2020-12-31
22 | 18080096 | Steinwolle | Laine de roche | Flumroc-Dämmplatte MEGA | Panneau isolant Flumroc MEGA | 2 | Flumroc AG |  | 160 | 0.045 | 20-400 | 0.29 | 1030 | 1 | 1 |  |  | X | 2020-12-31
22 | 18080097 | Steinwolle | Laine de roche | Flumroc-Dämmplatte MONO | Panneau isolant Flumroc MONO | 2 | Flumroc AG |  | 65 | 0.033 | 50-400 | 0.29 | 1030 | 1 | 1 |  |  | X | 2020-12-31
22 | 18080098 | Steinwolle | Laine de roche | Flumroc-Dämmplatte PARA | Panneau isolant Flumroc PARA | 2 | Flumroc AG |  | 90 | 0.035 | 60-400 | 0.29 | 1030 | 1 | 1 |  |  | X | 2020-12-31
22 | 18080099 | Steinwolle | Laine de roche | Flumroc-Dämmplatte PRIMA | Panneau isolant Flumroc PRIMA | 2 | Flumroc AG |  | 120 | 0.038 | 40-400 | 0.29 | 1030 | 1 | 1 |  |  | X | 2020-12-31
22 | 19020011 | Steinwolle | Laine de roche | Flumroc-Dämmplatte 1 | Panneau isolant Flumroc 1 | 2 | Flumroc AG |  | 38 | 0.035 | 30-400 | 0.29 | 1030 | 1 | 1 |  |  | X | 2021-06-30 | Generation FUTURO | Génération FUTURO
22 | 19020012 | Steinwolle | Laine de roche | Flumroc-Dämmplatte SOLO | Panneau isolant Flumroc SOLO | 2 | Flumroc AG |  | 38 | 0.035 | 100-400 | 0.29 | 1030 | 1 | 1 |  |  | X | 2021-06-30 | Generation FUTURO | Génération FUTURO
22 | 19020013 | Steinwolle | Laine de roche | Flumroc-Dämmplatte FHW 80 | Panneau isolant Flumroc FHW 80 | 2 | Flumroc AG |  | 80 | 0.034 | 15-220 | 0.29 | 1030 | 1 | 1 |  |  | X | 2021-06-30
22 | 19020014 | Steinwolle | Laine de roche | Flumroc-Dämmplatte COMPACT PRO | Panneau isolant Flumroc COMPACT PRO | 2 | Flumroc AG |  | 80 | 0.034 | 60-400 | 0.29 | 1030 | 1 | 1 |  |  | X | 2021-06-30
22 | 19020015 | Steinwolle | Laine de roche | Flumroc-Dämmplatte ESTRA | Panneau isolant Flumroc ESTRA | 2 | Flumroc AG |  | 80 | 0.034* | 76-176 | 0.29 | 1030 | 1 | 1 |  |  | X | 2021-06-30 | * Wert ohne Spanplatte; einseitig Spanplatte 16 mm | * valeur sans panneau aggloméré; sur une face panneau aggloméré 16 mm
22 | 19020016 | Steinwolle | Laine de roche | Flumroc-Dämmplatte ROCA | Panneau isolant Flumroc ROCA | 2 | Flumroc AG |  | 80 | 0.035 | 60-400 | 0.29 | 1030 | 1 | 1 |  |  | X | 2021-06-30
22 | 18030021 | Steinwolle | Laine de roche | Flumroc-Dämmplatte TOPA | Panneau isolant Flumroc TOPA | 2 | Flumroc AG |  | 80 | 0.034 | 40-200 | 0.29 | 1030 | 1 | 1 |  |  | X | 2020-06-30 | einseitig Glasvlies | voile de verre sur une face
22 | 18030022 | Steinwolle | Laine de roche | Flumroc-Dämmplatte LENIO | Panneau isolant Flumroc LENIO | 2 | Flumroc AG |  | 85 | 0.034 | 60-220 | 0.29 | 1030 | 1 | 1 |  |  | X | 2020-06-30
22 | 18030101 | Steinwolle | Laine de roche | Neowool FACADE | Neowool FACADE | 171 | HB Import GmbH |  | 95 | 0.035 | 50-200 | 0.29 | 1030 | 1 | 1 |  |  | X | 2020-06-30
22 | 18030102 | Steinwolle | Laine de roche | ROOF 30 | ROOF 30 | 171 | HB Import GmbH |  | 105 | 0.035 | 50-180 | 0.29 | 1030 | 1 | 1 |  |  | X | 2020-06-30
22 | 18030103 | Steinwolle | Laine de roche | ROOF 60 | ROOF 60 | 171 | HB Import GmbH |  | 160 | 0.037 | 40-150 | 0.29 | 1030 | 1 | 1 |  |  | X | 2020-06-30
22 | 18030104 | Steinwolle | Laine de roche | ROOF 70 | ROOF 70 | 171 | HB Import GmbH |  | 170 | 0.038 | 40-150 | 0.29 | 1030 | 1 | 1 |  |  | X | 2020-06-30
22 | 18050101 | Steinwolle | Laine de roche | Isover Protect BSP 30 | Isover Protect BSP 30 | 149 | Hornbach Baumarkt AG |  | 32 | 0.037 | 60-200 | 0.29 | 1030 | 1 | 1 |  |  | X | 2020-06-30 | Brandschutzplatte
22 | 18050102 | Steinwolle | Laine de roche | Isover Protect BSP 50 | Isover Protect BSP 50 | 149 | Hornbach Baumarkt AG |  | 54 | 0.034 | 40-80 | 0.29 | 1030 | 1 | 1 |  |  | X | 2020-06-30 | Brandschutzplatte
22 | 19010071 | Steinwolle | Laine de roche | Durock Austria 035 | Durock Austria 035 | 134 | HOSPA GmbH |  | 180-140 | 0.035 | 60-180 | 0.29 | 1030 | 1 | 1 |  |  | X | 2020-12-31 | Flachdachdämmung | pour toits plats
22 | 19010072 | Steinwolle | Laine de roche | Durock Austria 038 | Durock Austria 038 | 134 | HOSPA GmbH |  | 180-140 | 0.038 | 60-180 | 0.29 | 1030 | 1 | 1 |  |  | X | 2020-12-31 | Flachdachdämmung | pour toits plats
22 | 19010073 | Steinwolle | Laine de roche | Fixrock 032 Austria | Fixrock 032 Austria | 134 | HOSPA GmbH |  | 75 | 0.032 | 60-200 | 0.29 | 1030 | 1 | 1 |  |  | X | 2020-12-31 | Zweischalenmauerwerk | maçonnerie à double paroi
22 | 19010074 | Steinwolle | Laine de roche | Fixrock 035 Austria | Fixrock 035 Austria | 134 | HOSPA GmbH |  | 50 | 0.034 | 60-240 | 0.29 | 1030 | 1 | 1 |  |  | X | 2020-12-31 | Zweischalenmauerwerk | maçonnerie à double paroi
22 | 19010075 | Steinwolle | Laine de roche | Flexirock 035 | Flexirock 035 | 134 | HOSPA GmbH |  | 40 | 0.034 | 80-200 | 0.29 | 1030 | 1 | 1 |  |  | X | 2020-12-31 | Dämmung Schrägdach, Innenwände | pour toiture inclinée, parois intérieures
22 | 19010076 | Steinwolle | Laine de roche | Floorrock AP | Floorrock AP | 134 | HOSPA GmbH |  | 140 | 0.039 | 20-100 | 0.29 | 1030 | 1 | 1 |  |  | X | 2020-12-31 | Trittschalldämmung | isolation contre le bruit de choc
22 | 19010077 | Steinwolle | Laine de roche | Floorrock HP | Floorrock HP | 134 | HOSPA GmbH |  | 150 | 0.034 | 1940-12-01 | 0.29 | 1030 | 1 | 1 |  |  | X | 2020-12-31 | Trittschalldämmung | isolation contre le bruit de choc
22 | 19010078 | Steinwolle | Laine de roche | Floorrock SE | Floorrock SE | 134 | HOSPA GmbH |  | 105 | 0.034 | 15-50 | 0.29 | 1030 | 1 | 1 |  |  | X | 2020-12-31 | Trittschalldämmung | isolation contre le bruit de choc
22 | 19010079 | Steinwolle | Laine de roche | Klemmrock 035 | Klemmrock 035 | 134 | HOSPA GmbH |  | 41 | 0.034 | 120-240 | 0.29 | 1030 | 1 | 1 |  |  | X | 2020-12-31 | Dämmung zwischen Sparren | isolation entre chevrons
22 | 19010080 | Steinwolle | Laine de roche | RPI-4 | RPI-4 | 134 | HOSPA GmbH |  | 40 | 0.04 | 20-240 | 0.29 | 1030 | 1 | 1 |  |  | X | 2020-12-31 | Industrie- und Akustikdämmung | pour industrie et acoustique
22 | 19010081 | Steinwolle | Laine de roche | Sonorock | Sonorock | 134 | HOSPA GmbH |  | 28-35 | 0.039 | 40-140 | 0.29 | 1030 | 1 | 1 |  |  | X | 2020-12-31 | Dämmung für Trennwände | pour cloisons de séparation
22 | 19010082 | Steinwolle | Laine de roche | Tegarock | Tegarock | 134 | HOSPA GmbH |  | 110 | 0.034 | 60-200 | 0.29 | 1030 | 1 | 1 |  |  | X | 2020-12-31 | Wärmedämmung oberste Geschossdecke | isolation thermique plafond du dernier étage
22 | 19010083 | Steinwolle | Laine de roche | Termarock 40 | Termarock 40 | 134 | HOSPA GmbH |  | 40 | 0.034 | 40-80 | 0.29 | 1030 | 1 | 1 |  |  | X | 2020-12-31 | Brandschutz Innenausbau, Trockenbau | protection incendie aménagements intérieurs, constructions à sec
22 | 19010084 | Steinwolle | Laine de roche | Woodrock 035 | Woodrock 035 | 134 | HOSPA GmbH |  | 55-45 | 0.034 | 60-240 | 0.29 | 1030 | 1 | 1 |  |  | X | 2020-12-31 | Innenausbau, Trockenbau | aménagements intérieurs, constructions à sec
22 | 19060031 | Steinwolle | Laine de roche | Coverrock II | Coverrock II | 134 | HOSPA GmbH |  | 130-110 | 0.034 | 80-200 | 0.29 | 1030 | 1 | 1 |  |  | X | 2021-12-31 | Putzträgerplatte | panneau à crépir
22 | 19060032 | Steinwolle | Laine de roche | PT A 036 | PT A 036 | 134 | HOSPA GmbH |  | 115-110 | 0.036 | 50-200 | 0.29 | 1030 | 1 | 1 |  |  | X | 2021-12-31 | Putzträgerplatte | panneau à crépir
22 | 19060033 | Steinwolle | Laine de roche | PT A 036 II | PT A 036 II | 134 | HOSPA GmbH |  | 115-110 | 0.036 | 80-200 | 0.29 | 1030 | 1 | 1 |  |  | X | 2021-12-31 | Putzträgerplatte | panneau à crépir
22 | 19060034 | Steinwolle | Laine de roche | RP-PL | RP-PL | 134 | HOSPA GmbH |  | 75 | 0.04 | 250-300 | 0.29 | 1030 | 1 | 1 |  |  | X | 2021-12-31 | Putzträgerlamelle | panneau à crépir
22 | 19060035 | Steinwolle | Laine de roche | Speedrock II | Speedrock II | 134 | HOSPA GmbH |  | 75 | 0.04 | 40-240 | 0.29 | 1030 | 1 | 1 |  |  | X | 2021-12-31 | Putzträgerlamelle | panneau à crépir
22 | 19070051 | Steinwolle | Laine de roche | Petrafas-35 | Petrafas-35 | 152 | INSUNDLATION Gmbh |  | 100 | 0.035 | 50-240 | 0.29 | 1030 | 1 | 1 |  |  | X | 2021-06-30
22 | 19010041 | Steinwolle | Laine de roche | Petralamela | Petralamela | 152 | INSUNDLATION Gmbh |  | 80 | 0.04 | 50-350 | 0.29 | 1030 | 1 | 1 |  |  | X | 2020-12-31
22 | 18100191 | Steinwolle | Laine de roche | Petrafas-34 | Petrafas-34 | 152 | INSUNDLATION Gmbh |  | 80 | 0.034 | 50-250 | 0.29 | 1030 | 1 | 1 |  |  | X | 2020-12-31
22 | 18100192 | Steinwolle | Laine de roche | Petralight-H | Petralight-H | 152 | INSUNDLATION Gmbh |  | 45 | 0.035 | 40-200 | 0.29 | 1030 | 1 | 1 |  |  | X | 2020-12-31
22 | 18100193 | Steinwolle | Laine de roche | Petralamela-FG | Petralamela-FG | 152 | INSUNDLATION Gmbh |  | 80 | 0.037 | 50-200 | 0.29 | 1030 | 1 | 1 |  |  | X | 2020-12-31 | angeschrägte, einseitig beschichtete Platten
22 | 18100194 | Steinwolle | Laine de roche | Petraroof | Petraroof | 152 | INSUNDLATION Gmbh |  | 130 | 0.037 | 30-180 | 0.29 | 1030 | 1 | 1 |  |  | X | 2020-12-31 | für mehrlagige Dämmsysteme
22 | 18100195 | Steinwolle | Laine de roche | ISOPANEL-AT | ISOPANEL-AT | 152 | INSUNDLATION Gmbh |  | 110 | 0.036 | 50-240 | 0.29 | 1030 | 1 | 1 |  |  | X | 2020-12-31
22 | 19110111 | Steinwolle | Laine de roche | DDP-X | DDP-X | 164 | Knauf Insulation GmbH |  | 160 | 0.039 | 60-160 | 0.29 | 1030 | 1 | 1 |  |  | X | 2021-12-31 | Flachdach-Dämmplatte mit erhöhter Druckfestigkeit | Panneau d‘isolation pour toiture-terrasse
22 | 19110112 | Steinwolle | Laine de roche | FKD-U RS C2 | FKD-U RS C2 | 164 | Knauf Insulation GmbH |  | 125 | 0.035 | 20-40 | 0.29 | 1030 | 1 | 1 |  |  | X | 2021-12-31 | Putzträgerplatte für Fensterleibungen | panneau de support
22 | 19110113 | Steinwolle | Laine de roche | KP-035, KP-035/HB | KP-035, KP-035/HB | 164 | Knauf Insulation GmbH |  | 52 | 0.034 | 30-240 | 0.29 | 1030 | 1 | 1 |  |  | X | 2021-12-31 | Klemmplatte | panneau d’isolation à encastrer
22 | 19110114 | Steinwolle | Laine de roche | KP-036, KP-036/HB | KP-036, KP-036/HB | 164 | Knauf Insulation GmbH |  | 42 | 0.036 | 30-240 | 0.29 | 1030 | 1 | 1 |  |  | X | 2021-12-31 | Klemmplatte | panneau d’isolation à encastrer
22 | 19110115 | Steinwolle | Laine de roche | SDP-035 | SDP-035 | 164 | Knauf Insulation GmbH |  | 110 | 0.034 | 60-220 | 0.29 | 1030 | 1 | 1 |  |  | X | 2021-12-31 | Schrägdach-Dämmplatte | panneau d’isolation pour toitures en pente
22 | 19110116 | Steinwolle | Laine de roche | TPD | TPD | 164 | Knauf Insulation GmbH |  | 150 | 0.039 | 20-100 | 0.29 | 1030 | 1 | 1 |  |  | X | 2021-12-31 | Trittschall-Dämmplatte | panneau d’isolation contre les bruits d‘impact
22 | 19110117 | Steinwolle | Laine de roche | TPE | TPE | 164 | Knauf Insulation GmbH |  | 130 | 0.034 | 1940-12-01 | 0.29 | 1030 | 1 | 1 |  |  | X | 2021-12-31 | Trittschall-Dämmplatte | panneau d’isolation contre les bruits d‘impact
22 | 19110118 | Steinwolle | Laine de roche | TPS | TPS | 164 | Knauf Insulation GmbH |  | 115 | 0.034 | 15-50 | 0.29 | 1030 | 1 | 1 |  |  | X | 2021-12-31 | Schrägdach-Dämmplatte | panneau d’isolation pour toitures en pente
22 | 19110119 | Steinwolle | Laine de roche | TW | TW | 164 | Knauf Insulation GmbH |  | 30 | 0.038 | 40-180 | 0.29 | 1030 | 1 | 1 |  |  | X | 2021-12-31 | Trennwand-Dämmplatte | panneau d’isolation pour cloisons
22 | 19050031 | Steinwolle | Laine de roche | FKD-MAX C2 | FKD-MAX C2 | 164 | Knauf Insulation GmbH |  | 105 | 0.034 | 60-300 | 0.29 | 1030 | 1 | 1 |  |  | X | 2021-06-30 | Putzträgerplatte | panneau de support
22 | 18100211 | Steinwolle | Laine de roche | DDP2-U | DDP2-U | 164 | Knauf Insulation GmbH |  | 135 | 0.037 | 80-200 | 0.29 | 1030 | 1 | 1 |  |  | X | 2020-12-31 | Flachdach-Dämmplatte | panneau d‘isolation pour toiture-terrasse
22 | 18100212 | Steinwolle | Laine de roche | DPF-40 | DPF-40 | 164 | Knauf Insulation GmbH |  | 42 | 0.036 | 30-100 | 0.29 | 1030 | 1 | 1 |  |  | X | 2020-12-31 | Feuerschutzplatte | panneau d’isolation ignifuge
22 | 18100213 | Steinwolle | Laine de roche | FKD-S C1, FKD-S C2 | FKD-S C1, FKD-S C2 | 164 | Knauf Insulation GmbH |  | 105 | 0.036 | 40-50 | 0.29 | 1030 | 1 | 1 |  |  | X | 2020-12-31 | Putzträgerplatte | panneau de support
22 | 18100214 | Steinwolle | Laine de roche | FKD-T FB C2 | FKD-T FB C2 | 164 | Knauf Insulation GmbH |  | 100 | 0.034 | 100-300 | 0.29 | 1030 | 1 | 1 |  |  | X | 2020-12-31 | Putzträgerplatte, Putzträgerbrandriegel | panneau de support, coupe-feu
22 | 18100215 | Steinwolle | Laine de roche | FPS | FPS | 164 | Knauf Insulation GmbH |  | 65 | 0.034 | 30-240 | 0.29 | 1030 | 1 | 1 |  |  | X | 2020-12-31 | Fassaden-Dämmplatte | panneau d’isolation pour façades
22 | 18100216 | Steinwolle | Laine de roche | KP-036/HB | KP-036/HB | 164 | Knauf Insulation GmbH |  | 42 | 0.036 | 30-240 | 0.29 | 1030 | 1 | 1 |  |  | X | 2020-12-31 | Klemmplatte | panneau d’isolation à encastrer
22 | 18110043 | Steinwolle | Laine de roche | PAROC ROS 60, PAROC ROS 70 | PAROC ROS 60, PAROC ROS 70 | 95 | Paroc GmbH |  | 120-150 | 0.039 | 40-200 | 0.29 | 1030 | 1 | 1 |  |  | X | 2020-12-31 | Flachdach-Dämmplatte | panneau pour toits plats
22 | 18110044 | Steinwolle | Laine de roche | PAROC UNS 34 | PAROC UNS 34 | 95 | Paroc GmbH |  | 38-40 | 0.034 | 40-200 | 0.29 | 1030 | 1 | 1 |  |  | X | 2020-12-31 | unkaschiert | sans revêtement
22 | 18110045 | Steinwolle | Laine de roche | PAROC UNS 37 | PAROC UNS 37 | 95 | Paroc GmbH |  | 28-32 | 0.037 | 40-240 | 0.29 | 1030 | 1 | 1 |  |  | X | 2020-12-31 | unkaschiert | sans revêtement
22 | 18110046 | Steinwolle | Laine de roche | PAROC WAS 35, PAROC CGS 1t, PAROC CGS 1tt | PAROC WAS 35, PAROC CGS 1t, PAROC CGS 1tt | 95 | Paroc GmbH |  | 75-90 | 0.033 | 40-200 | 0.29 | 1030 | 1 | 1 |  |  | X | 2020-12-31 | unkaschiert oder einseitig kaschiert | sans revêtement ou sur une face
22 | 18110047 | Steinwolle | Laine de roche | PAROC WAS 45, PAROC WAS 50 | PAROC WAS 45, PAROC WAS 50 | 95 | Paroc GmbH |  | 45-60 | 0.034 | 40-200 | 0.29 | 1030 | 1 | 1 |  |  | X | 2020-12-31 | unkaschiert | sans revêtement
22 | 18110048 | Steinwolle | Laine de roche | PAROC FAS 10cc | PAROC FAS 10cc | 95 | Paroc GmbH |  | 74-94 | 0.034 | 60-300 | 0.29 | 1030 | 1 | 1 |  |  | X | 2020-12-31 | Putzträgerplatte, beidseitig beschichtet | panneau à crépir, revêtu sur deux faces
22 | 18110049 | Steinwolle | Laine de roche | PAROC SoloRoof | PAROC SoloRoof | 95 | Paroc GmbH |  | 130-170 | 0.038 | 40-200 | 0.29 | 1030 | 1 | 1 |  |  | X | 2020-12-31 | Flachdach-Dämmplatte | panneau pour toits plats
22 | 18040091 | Steinwolle | Laine de roche | PAROC FAS 2, FAS 2cc | PAROC FAS 2, FAS 2cc | 95 | Paroc GmbH |  | 90-100 | 0.034 | 40-240 | 0.29 | 1030 | 1 | 1 |  |  | X | 2020-06-30 | Putzträgerplatte | panneau à crépir
22 | 18030064 | Steinwolle | Laine de roche | Sillatherm WVP 1-035 | Sillatherm WVP 1-035 | 85 | Saint-Gobain Isover G+H AG |  | 120 | 0.034 | 40-240 | 0.29 | 1030 | 1 | 1 |  |  | X | 2020-06-30 | für verputzte Aussenwanddämmsysteme | panneau à crépir
22 | 18100261 | Steinwolle | Laine de roche | swissporROC Typ 1 | swissporROC Type 1 | 17 | swisspor AG |  | 30 | 0.036 | 30-240 | 0.29 | 1030 | 1 | 1 |  |  | X | 2020-12-31
22 | 18100262 | Steinwolle | Laine de roche | swissporROC Typ 3 | swissporROC Type 3 | 17 | swisspor AG |  | 60 | 0.034 | 30-240 | 0.29 | 1030 | 1 | 1 |  |  | X | 2020-12-31
22 | 18100263 | Steinwolle | Laine de roche | swissporROC Typ 150 | swissporROC Type 150 | 17 | swisspor AG |  | 150 | 0.04 | 60-200 | 0.29 | 1030 | 1 | 1 |  |  | X | 2020-12-31
22 | 18100264 | Steinwolle | Laine de roche | swissporROC Bodenplatte TS | swissporROC Panneau de sol TS | 17 | swisspor AG |  | 100 | 0.037 | 15-40 | 0.29 | 1030 | 1 | 1 |  |  | X | 2020-12-31
22 | 18100265 | Steinwolle | Laine de roche | swissporROC Brandriegel | swissporROC Élément coupe-feu | 17 | swisspor AG |  | 90 | 0.036 | 40-400 | 0.29 | 1030 | 1 | 1 |  |  | X | 2020-12-31
22 | 18100267 | Steinwolle | Laine de roche | swissporROC Trennwandplatte | swissporROC Panneau de cloison | 17 | swisspor AG |  | 30 | 0.039 | 30-200 | 0.29 | 1030 | 1 | 1 |  |  | X | 2020-12-31
22 | 19090021 | Steinwolle | Laine de roche | swissporTETTO Roc | swissporTETTO Roc | 17 | swisspor AG |  | ca. 100 | 0.034 | 80-240 | 0.29 | 1030 | 1 | 1 |  |  | X | 2021-12-31
22 | 19040013 | Steinwolle | Laine de roche | swissporROC Putzträgerplatte | swissporROC Panneau à crépir | 17 | swisspor AG |  | 105 | 0.034 | 60-300 | 0.29 | 1030 | 1 | 1 |  |  | X | 2021-06-30
22 | 19120061 | Steinwolle | Laine de roche | Termolan Roccia D75 | Termolan Roccia D75 | 166 | Termolan srl |  | 75 | 0.033 | 30-300 | 0.29 | 1030 | 1 | 1 |  |  | X | 2021-12-31
22 | 19120062 | Steinwolle | Laine de roche | Termolan Roccia K8 plus | Termolan Roccia K8 plus | 166 | Termolan srl |  | 100 | 0.034 | 30-300 | 0.29 | 1030 | 1 | 1 |  |  | X | 2021-12-31
22 | 19120063 | Steinwolle | Laine de roche | Termolan Roccia K8 | Termolan Roccia K8 | 166 | Termolan srl |  | 130 | 0.035 | 30-300 | 0.29 | 1030 | 1 | 1 |  |  | X | 2021-12-31
64 | 64.01 | Steinwolle lose | Laine de roche en vrac | Steinwolle: lose; nicht SIA-kontrolliert | Laine de roche: en vrac; non contrôlé par SIA |  |  | 30-100 |  | 0.05 |  | 0.29 | 1030 | 1 | 1 | X | X |  |  | an der Verwendungsstelle hergestellte Wärmedämmstoffe | isolation thermique exécutée in situ
64 | 18080021 | Steinwolle lose | Laine de roche en vrac | Astratherm STW Granulat | Astratherm STW Granulat | 153 | Austroflex Rohr-Isoliersysteme GmbH |  | 60-135 | 0.039 | 10-400 | [6 empty] | X | 2020-12-31 | In-situ-Wärmedämmung für Zweischalenmauerwerk, Installationsschacht, Decken
64 | 18110041 | Steinwolle lose | Laine de roche en vrac | PAROC BLT 5 | PAROC BLT 5 | 95 | Paroc GmbH |  | min. 65 | 0.037 | variabel | [6 empty] | X | 2020-12-31 | Granulat für Einblasverfahren (Dach) | granulat pour soufflage (toiture)
64 | 18110042 | Steinwolle lose | Laine de roche en vrac | PAROC BLT 7 | PAROC BLT 7 | 95 | Paroc GmbH |  | 60-85 | 0.037 | variabel | [6 empty] | X | 2020-12-31 | Granulat für Einblasverfahren | granulat pour soufflage
64 | 18100217 | Steinwolle lose | Laine de roche en vrac | ProtectFill | ProtectFill | 164 | Knauf Insulation GmbH |  | 60-140 | 0.038 | variabel | [6 empty] | X | 2020-12-31 | Einblasdämmstoff | isolant thermique soufflé in situ
64 | 18040021 | Steinwolle lose | Laine de roche en vrac | steinwool Mineralwolle Flocken | steinwool Mineralwolle Flocken | 87 | Steinbacher Dämmstoff GmbH |  | 80-120 | 0.04 | 10-400 | [6 empty] | X | 2020-06-30 | lose Steinwolleflocken bzw. Granulat | flocons de laine de roche
64 | 18040031 | Steinwolle lose | Laine de roche en vrac | CLIMABLOW STW-Steinwolle | CLIMABLOW STW-Steinwolle | 172 | Climasonic Produktions- und Vertriebsges. mbH |  | 80-120 | 0.04 | 10-400 | [6 empty] | X | 2020-06-30 | lose Steinwolleflocken bzw. Granulat | flocons de laine de roche
23 | 23.01 | Glaswolle | Laine de verre | Glaswolle: Platten, Matten, Rollen; nicht SIA-kontrolliert | Laine de verre: panneaux, matelas, rouleaux; non contrôlé par SIA |  |  | 18-60 |  | 0.04 |  | 0.2861111 | 1030 | 1 | 1 | X | X
23 | 23.02 | Glaswolle | Laine de verre | Glaswolle: Platten, Matten, Rollen; nicht SIA-kontrolliert | Laine de verre: panneaux, matelas, rouleaux; non contrôlé par SIA |  |  | < 18 oder/ou > 60 |  | 0.044 |  | 0.2861111 | 1030 | 1 | 1 | X | X
23 | 18120021 | Glaswolle | Laine de verre | AERO board | AERO board | 168 | Agitec AG |  | 210-230 | 0.019 | 10-100 | 0.29 | 1030 | 1 | 1 |  |  | X | 2020-12-31 | Dämmplatte WDVS
23 | 19100171 | Glaswolle | Laine de verre | TPT 03 | TPT 03 | 54 | Knauf Insulation GmbH |  | 90 | 0.032 | 20-30 | 0.29 | 1030 | 1 | 1 |  |  | X | 2021-12-31 | Trittschalldämmung | isolation contre les bruits d‘impact
23 | 19100172 | Glaswolle | Laine de verre | TP 440 | TP 440 | 54 | Knauf Insulation GmbH |  | 20 | 0.034 | 20-100 | 0.29 | 1030 | 1 | 1 |  |  | X | 2021-12-31 | Akustik-Dämmplatte | panneau acoustique
23 | 19100173 | Glaswolle | Laine de verre | Mineral Plus KP 034 | Mineral Plus KP 034 | 54 | Knauf Insulation GmbH |  | 22 | 0.034 | 40-240 | 0.29 | 1030 | 1 | 1 |  |  | X | 2021-12-31 | unkaschiert | sans revêtement
23 | 19100174 | Glaswolle | Laine de verre | Mineral Plus HB 034 | Mineral Plus HB 034 | 54 | Knauf Insulation GmbH |  | 22 | 0.034 | 60-240 | 0.29 | 1030 | 1 | 1 |  |  | X | 2021-12-31 | unkaschiert | sans revêtement
23 | 19100175 | Glaswolle | Laine de verre | DF2-H | DF2-H | 54 | Knauf Insulation GmbH |  | 19-22 | 0.034 | 40-300 | 0.29 | 1030 | 1 | 1 |  |  | X | 2021-12-31 | unkaschiert | sans revêtement
23 | 19100176 | Glaswolle | Laine de verre | KF2 | KF2 | 54 | Knauf Insulation GmbH |  | 19-22 | 0.034 | 100-300 | 0.29 | 1030 | 1 | 1 |  |  | X | 2021-12-31 | unkaschiert | sans revêtement
23 | 19100177 | Glaswolle | Laine de verre | TW1 | TW1 | 54 | Knauf Insulation GmbH |  | 14-17 | 0.037 | 40-240 | 0.29 | 1030 | 1 | 1 |  |  | X | 2021-12-31 | unkaschiert | sans revêtement
23 | 19100178 | Glaswolle | Laine de verre | Naturoll D-035 | Naturoll D-035 | 54 | Knauf Insulation GmbH |  | 19-22 | 0.034 | 20-370 | 0.29 | 1030 | 1 | 1 |  |  | X | 2021-12-31 | unkaschiert | sans revêtement
23 | 19100179 | Glaswolle | Laine de verre | Mineral Plus Smart Wall Eco | Mineral Plus Smart Wall Eco | 54 | Knauf Insulation GmbH |  | 60 | 0.035 | 30-240 | 0.29 | 1030 | 1 | 1 |  |  | X | 2021-12-31 | unkaschiert | sans revêtement
23 | 19100180 | Glaswolle | Laine de verre | Mineral Plus FP 030 B | Mineral Plus FP 030 B | 54 | Knauf Insulation GmbH |  | 50-55 | 0.03 | 60-240 | 0.29 | 1030 | 1 | 1 |  |  | X | 2021-12-31 | mit schwarzem Vlies | avec voile noir
23 | 19100181 | Glaswolle | Laine de verre | SSP1/V | SSP1/V | 54 | Knauf Insulation GmbH |  | 19-22 | 0.037 | 20-50 | 0.29 | 1030 | 1 | 1 |  |  | X | 2021-12-31 | mit schwarzem Vlies | avec voile noir
23 | 19100182 | Glaswolle | Laine de verre | EP | EP | 54 | Knauf Insulation GmbH |  | 70 | 0.032 | 15-40 | 0.29 | 1030 | 1 | 1 |  |  | X | 2021-12-31 | unkaschiert | sans revêtement
23 | 19100183 | Glaswolle | Laine de verre | FD3/V | FD3/V | 54 | Knauf Insulation GmbH |  | 30-33 | 0.031 | 40-260 | 0.29 | 1030 | 1 | 1 |  |  | X | 2021-12-31 | mit schwarzem Vlies | avec voile noir
23 | 18100031 | Glaswolle | Laine de verre | TP KD 430, TP 120A | TP KD 430, TP 120A | 54 | Knauf Insulation GmbH |  | 25 | 0.034 | 20-260 | 0.29 | 1030 | 1 | 1 |  |  | X | 2020-12-31 | Platten, Glasvlies-Beschichtung (TP KD 430) | panneaux, revêtu de voile de verre (TP KD 430)
23 | 18100032 | Glaswolle | Laine de verre | Naturoll 035 | Naturoll 035 | 54 | Knauf Insulation GmbH |  | 20 | 0.035 | 20-370 | 0.29 | 1030 | 1 | 1 |  |  | X | 2020-12-31 | Rollen, unkaschiert | rouleaux, sans revêtement
23 | 18100033 | Glaswolle | Laine de verre | TP 115 | TP 115 | 54 | Knauf Insulation GmbH |  | 15 | 0.037 | 20-370 | 0.29 | 1030 | 1 | 1 |  |  | X | 2020-12-31 | Platten, unkaschiert | panneaux, sans revêtement
23 | 18060021 | Glaswolle | Laine de verre | Mineral Plus KP 031 | Mineral Plus KP 031 | 54 | Knauf Insulation GmbH |  | 35 | 0.031 | 60-280 | 0.29 | 1030 | 1 | 1 |  |  | X | 2020-06-30 | für Holzrahmenbau, Vorsatzschalen, geneigte Dächer | pour ossatures en bois et toitures inclinées
23 | 18060022 | Glaswolle | Laine de verre | Mineral Plus FPL 031 GVB | Mineral Plus FPL 031 GVB | 54 | Knauf Insulation GmbH |  | 35 | 0.031 | 60-280 | 0.29 | 1030 | 1 | 1 |  |  | X | 2020-06-30 | für hinterlüftete Fassaden, Zweischalenmauerwerk | pour façades ventilées, murs à double paroi
23 | 18060041 | Glaswolle | Laine de verre | TI 135 U | TI 135 U | 54 | Knauf Insulation GmbH |  | 24 | 0.034 | 20-370 | 0.29 | 1030 | 1 | 1 |  |  | X | 2020-06-30 | Rollen, unkaschiert | rouleaux, sans revêtement
23 | 18060042 | Glaswolle | Laine de verre | TI 432 U | TI 432 U | 54 | Knauf Insulation GmbH |  | 35 | 0.031 | 20-260 | 0.29 | 1030 | 1 | 1 |  |  | X | 2020-06-30 | Glasvlies-kaschiert | revêtu de voile de verre
23 | 18060043 | Glaswolle | Laine de verre | TI 132 U | TI 132 U | 54 | Knauf Insulation GmbH |  | 35 | 0.031 | 20-370 | 0.29 | 1030 | 1 | 1 |  |  | X | 2020-06-30 | Rollen, unkaschiert | rouleaux, sans revêtement
23 | 18060044 | Glaswolle | Laine de verre | TP KD 432, TP 432 B | TP KD 432, TP 432 B | 54 | Knauf Insulation GmbH |  | 32 | 0.031 | 20-260 | 0.29 | 1030 | 1 | 1 |  |  | X | 2020-06-30 | Platten, Glasvlies-Beschichtung | panneaux, revêtu de voile de verre
23 | 18060045 | Glaswolle | Laine de verre | climowool DF3-H, FD3/V | climowool DF3-H, FD3/V | 54 | Knauf Insulation GmbH |  | 30-74 | 0.031 | 15-340 | 0.29 | 1030 | 1 | 1 |  |  | X | 2020-06-30 | unkaschiert und Glasvlies-kaschiert | sans revêtement ou revêtu de voile de verre
23 | 18060046 | Glaswolle | Laine de verre | climowool KD3/V, KF3, UF3/V, WKP3 | climowool KD3/V, KF3, KF3/V, TFP, UF3/V, WKP3 | 54 | Knauf Insulation GmbH |  | 30-74 | 0.031 | 15-260 | 0.29 | 1030 | 1 | 1 |  |  | X | 2020-06-30 | unkaschiert und Glasvlies-kaschiert | sans revêtement ou revêtu de voile de verre
23 | 19060051 | Glaswolle | Laine de verre | ISO-SWISS Gw | ISO-SWISS Gw | 11 | Sager AG |  | 52 | 0.031 | 20-160 | 0.29 | 1030 | 1 | 1 |  |  | X | 2021-12-31
23 | 19060052 | Glaswolle | Laine de verre | SAGLAN (032) SB 35 | SAGLAN (032) SB 35 | 11 | Sager AG |  | 35 | 0.032 | 15-260 | 0.29 | 1030 | 1 | 1 |  |  | X | 2021-12-31
23 | 19060053 | Glaswolle | Laine de verre | SAGLAN (032) SBR plus Vnl, SBR plus Sparren Vnl | SAGLAN (032) SBR plus Vnl, SBR plus Sparren Vnl | 11 | Sager AG |  | 30 | 0.032 | 15-260 | 0.29 | 1030 | 1 | 1 |  |  | X | 2021-12-31
23 | 19100031 | Glaswolle | Laine de verre | SAGLAN (031) ST | SAGLAN (031) ST | 11 | Sager AG |  | 80 | 0.031 | 1930-10-01 | 0.29 | 1030 | 1 | 1 |  |  | X | 2021-12-31 | Trittschalldämmplatte | panneau bruit d'impact
23 | 19010131 | Glaswolle | Laine de verre | SAGLAN (030) FA 50 Carbolane | SAGLAN (030) FA 50 Carbolane | 11 | Sager AG |  | 45-50 | 0.03 | 30-200 | 0.29 | 1030 | 1 | 1 |  |  | X | 2020-12-31
23 | 19010132 | Glaswolle | Laine de verre | SAGLAN (032) ST 100 | SAGLAN (032) ST 100 | 11 | Sager AG |  | 90-110 | 0.032 | 1980-10-01 | 0.29 | 1030 | 1 | 1 |  |  | X | 2020-12-31 | Trittschalldämmplatte | panneau bruit d'impact
23 | 19010133 | Glaswolle | Laine de verre | SAGLAN (035) SB 22 | SAGLAN (035) SB 22 | 11 | Sager AG |  | 18-20 | 0.035 | 30-300 | 0.29 | 1030 | 1 | 1 |  |  | X | 2020-12-31 | Dämmplatte | panneau chevron
23 | 19010134 | Glaswolle | Laine de verre | SAGLAN (035) SBR / SBR Sparren | SAGLAN (035) SBR / SBR chevrons | 11 | Sager AG |  | 19-21 | 0.035 | 60-260 | 0.29 | 1030 | 1 | 1 |  |  | X | 2020-12-31 | Sparrenrolle | feutre chevron en rouleau
23 | 19010135 | Glaswolle | Laine de verre | SAGLAN (035) SR 22 | SAGLAN (035) SR 22 | 11 | Sager AG |  | 20 | 0.035 | 30-300 | 0.29 | 1030 | 1 | 1 |  |  | X | 2020-12-31 | Sparrenplatte | panneau chevron
23 | 19010136 | Glaswolle | Laine de verre | SAGLAN (035) TC 22 | SAGLAN (035) TC 22 | 11 | Sager AG |  | 18-20 | 0.035 | 30-120 | 0.29 | 1030 | 1 | 1 |  |  | X | 2020-12-31 | Trennwandplatte | panneau isolant
23 | 19010137 | Glaswolle | Laine de verre | SAGLAN (031) SA 60 | SAGLAN (031) SA 60 | 11 | Sager AG |  | 55-65 | 0.031 | 15-240 | 0.29 | 1030 | 1 | 1 |  |  | X | 2020-12-31 | Akustikplatte | panneau acoustique
23 | 19010138 | Glaswolle | Laine de verre | SAGLAN (031) SA 70 | SAGLAN (031) SA 70 | 11 | Sager AG |  | 65-75 | 0.031 | 15-240 | 0.29 | 1030 | 1 | 1 |  |  | X | 2020-12-31 | Akustikplatte | panneau acoustique
23 | 19010139 | Glaswolle | Laine de verre | SAGLAN (032) SA 90 | SAGLAN (032) SA 90 | 11 | Sager AG |  | 85-95 | 0.032 | 15-120 | 0.29 | 1030 | 1 | 1 |  |  | X | 2020-12-31 | Akustikplatte | panneau acoustique
23 | 18030051 | Glaswolle | Laine de verre | SAGLAN (031) SB 55 / SB 55 K / SA 55 Vs | SAGLAN (031) SB 55 / SB 55 K / SA 55 Vs | 11 | Sager AG |  | 52 | 0.031 | 20-260 | 0.29 | 1030 | 1 | 1 |  |  | X | 2020-06-30 | K = Deckenplatte weisses Glasgewebe, Vs = schwarzes Glasvlies | K = panneau pour plafonds avec toile en tissu de verre blanc, Vs = voile de verre noir
23 | 18030052 | Glaswolle | Laine de verre | SAGLAN (032) SB 40 / SR 40 / SA 40 A / SK 40 Vs | SAGLAN (032) SB 40 / SR 40 / SA 40 A / SK 40 Vs | 11 | Sager AG |  | 38 | 0.032 | 20-260 | 0.29 | 1030 | 1 | 1 |  |  | X | 2020-06-30 | Akustikdämmplatte; Vs = schwarzes Glasvlies, A Reinalu-gitterarmiert | panneau acoustique; Vs = voile de verre noir, A = grille alu-kraft renforcé
23 | 18030053 | Glaswolle | Laine de verre | SAGLAN (032) SR 30 / SI 30 / SK 32 / SKN 32 | SAGLAN (032) SR 30 / SI 30 / SK 32 / SKN 32 | 11 | Sager AG |  | 30 | 0.032 | 15-240 | 0.29 | 1030 | 1 | 1 |  |  | X | 2020-06-30 | SKN 32 = Kassettenplatte mit Nut | SKN 32 = panneau pour cassettes avec rainure
23 | 18030054 | Glaswolle | Laine de verre | SAGLAN (032) FA 40 / FA 40 Vg / FA 40 Vs | SAGLAN (032) FA 40 / FA 40 Vg / FA 40 Vs | 11 | Sager AG |  | 38 | 0.032 | 30-260 | 0.29 | 1030 | 1 | 1 |  |  | X | 2020-06-30 | Fassadendämmplatte durchgehend hydrophobiert; Vg = Sichtseite Glasvlies gelb; Vs = Sichtseite Glasvlies schwarz | panneau façade hydrophobe en permanence; Vg = façe apparente avec voile de verre jaune; Vs = façe apparente avec voile de verre noir
23 | 18030055 | Glaswolle | Laine de verre | SAGLAN (032) FA Light / FA Light Vg / FA Light Vs / SR Light | SAGLAN (032) FA Light / FA Light Vg / FA Light Vs / SR Light | 11 | Sager AG |  | 30 | 0.032 | 30-260 | 0.29 | 1030 | 1 | 1 |  |  | X | 2020-06-30 | Fassadendämmplatte durchgehend hydrophobiert; Vg = Sichtseite Glasvlies gelb; Vs = Sichtseite Glasvlies schwarz | panneau façade hydrophobe en permanence; Vg = façe apparente avec voile de verre jaune; Vs = façe apparente avec voile de verre noir
23 | 18030056 | Glaswolle | Laine de verre | SAGLAN (035) SA 25 / SA 25 Vs / Si 25 / Si 25 A | SAGLAN (035) SA 25 / SA 25 Vs / Si 25 / Si 25 A | 11 | Sager AG |  | 25 | 0.035 | 20-100 | 0.29 | 1030 | 1 | 1 |  |  | X | 2020-06-30 | Akustikdämmplatte; Vs = schwarzes Glasvlies, A Reinalu-gitterarmiert | panneau acoustique; Vs = voile de verre noir, A = grille alu-kraft renforcé
23 | 18030057 | Glaswolle | Laine de verre | SAGLAN (035) DF70 | SAGLAN (035) DF70 | 11 | Sager AG |  | 68 | 0.035 | 40-220 | 0.29 | 1030 | 1 | 1 |  |  | X | 2020-06-30 | druckfeste Dämmplatte | panneau résistant à la pression
23 | 18030058 | Glaswolle | Laine de verre | SAGLAN (038) R 300 / 300 | SAGLAN (038) R 300 / 300 | 11 | Sager AG |  | 14 | 0.038 | 25-300 | 0.29 | 1030 | 1 | 1 |  |  | X | 2020-06-30 | Dämmrolle / Dämmplatte | rouleau / panneau
23 | 19090061 | Glaswolle | Laine de verre | ISOVER PB F 030 / PB F MARMOR 030 | ISOVER PB F 030 / PB F MARMOR 030 | 4 | Saint-Gobain Isover AG |  | 36 | 0.03 | 30-300 | 0.29 | 1030 | 1 | 1 |  |  | X | 2021-12-31 | steife Platten | panneaux rigides
23 | 19090062 | Glaswolle | Laine de verre | ISOVER PB M 030 | ISOVER PB M 030 | 4 | Saint-Gobain Isover AG |  | 38 | 0.03 | 30-260 | 0.29 | 1030 | 1 | 1 |  |  | X | 2021-12-31 | steife Platten | panneaux rigides
23 | 19090063 | Glaswolle | Laine de verre | ISOVER SPARRENPLATTE 030 PR | ISOVER PNX CHEVRONS 030 PR | 4 | Saint-Gobain Isover AG |  | 38 | 0.03 | 30-260 | 0.29 | 1030 | 1 | 1 |  |  | X | 2021-12-31 | steife Platten | panneaux rigides
23 | 19090064 | Glaswolle | Laine de verre | ISOVER PS 81 | ISOVER PS 81 | 4 | Saint-Gobain Isover AG |  | 80 | 0.032 | 12-145 | 0.29 | 1030 | 1 | 1 |  |  | X | 2021-12-31
23 | 19090065 | Glaswolle | Laine de verre | ISOVER PBS 80 | ISOVER PBS 80 | 4 | Saint-Gobain Isover AG |  | 80 | 0.032 | 1930-12-01 | 0.29 | 1030 | 1 | 1 |  |  | X | 2021-12-31 | Trittschalldämmplatte | isolant contre le bruit de chocs
23 | 19090066 | Glaswolle | Laine de verre | ISOVER ISOPONTE 032 | ISOVER ISOPONTE 032 | 4 | Saint-Gobain Isover AG |  | 80 | 0.032 | 20-120 | 0.29 | 1030 | 1 | 1 |  |  | X | 2021-12-31
23 | 19090067 | Glaswolle | Laine de verre | ISOVER ISOLENE P 032 | ISOVER ISOLENE P 032 | 4 | Saint-Gobain Isover AG |  | 60 | 0.032 | 1940-10-01 | 0.29 | 1030 | 1 | 1 |  |  | X | 2021-12-31 | steife Platten | panneaux rigides
23 | 19090068 | Glaswolle | Laine de verre | ISOVER PB M 032 / PB M KRAFT 032 | ISOVER PB M 032 / PB M KRAFT 032 | 4 | Saint-Gobain Isover AG |  | 26 | 0.032 | 30-260 | 0.29 | 1030 | 1 | 1 |  |  | X | 2021-12-31 | halbsteife Platten | panneaux semi-rigides
23 | 19090069 | Glaswolle | Laine de verre | ISOVER PB F ECO 032 | ISOVER PB F ECO 032 | 4 | Saint-Gobain Isover AG |  | 26 | 0.032 | 50-260 | 0.29 | 1030 | 1 | 1 |  |  | X | 2021-12-31 | halbsteife Platten, Glasvliesbeschichtung | panneaux semi-rigides, revêtu d'un voile de verre
23 | 19090070 | Glaswolle | Laine de verre | ISOVER ISOCONFORT 032 / ISOCONFORT 032 PR | ISOVER ISOCONFORT 032 / ISOCONFORT 032 PR | 4 | Saint-Gobain Isover AG |  | 29 | 0.032 | 40-260 | 0.29 | 1030 | 1 | 1 |  |  | X | 2021-12-31 | Rollen, Vliesbeschichtung, mit Markierung | rouleaux, revêtu d'un voile doux, avec marquage
23 | 19090071 | Glaswolle | Laine de verre | ISOVER ISOFIX 032 | ISOVER ISOFIX 032 | 4 | Saint-Gobain Isover AG |  | 29 | 0.032 | 100-200 | 0.29 | 1030 | 1 | 1 |  |  | X | 2021-12-31 | Rollen | rouleaux
23 | 19090072 | Glaswolle | Laine de verre | ISOVER CLADISOL 032 | ISOVER CLADISOL 032 | 4 | Saint-Gobain Isover AG |  | 29 | 0.032 | 80-260 | 0.29 | 1030 | 1 | 1 |  |  | X | 2021-12-31 | halbsteife Platten, Glasvliesbeschichtung | panneaux semi-rigides, revêtu d'un voile de verre
23 | 19090073 | Glaswolle | Laine de verre | ISOVER PB F EXTRA 032 | ISOVER PB F EXTRA 032 | 4 | Saint-Gobain Isover AG |  | 29 | 0.032 | 40-260 | 0.29 | 1030 | 1 | 1 |  |  | X | 2021-12-31 | halbsteife Platten, Glasvliesbeschichtung | panneaux semi-rigides, revêtu d'un voile de verre
23 | 19090074 | Glaswolle | Laine de verre | ISOVER ISOCOMPACT | ISOVER ISOCOMPACT | 4 | Saint-Gobain Isover AG |  | 60-65 | 0.034 | 20-240 | 0.29 | 1030 | 1 | 1 |  |  | X | 2021-12-31 | Platten für verputzte Aussenwärmedämmung | panneaux pour isolation extérieure crépie
23 | 18090061 | Glaswolle | Laine de verre | THERMO-PLUS / THERMO-PLUS COLOR | THERMO-PLUS / THERMO-PLUS COLOR | 4 | Saint-Gobain Isover AG |  | 49 | 0.031 | 20-200 | 0.29 | 1030 | 1 | 1 |  |  | X | 2020-12-31 | steife Platten | panneaux rigides
23 | 18090062 | Glaswolle | Laine de verre | ISOVER PBS 50 | ISOVER PBS 50 | 4 | Saint-Gobain Isover AG |  | 49 | 0.031 | 20-200 | 0.29 | 1030 | 1 | 1 |  |  | X | 2020-12-31 | steife Platten | panneaux rigides
23 | 18090063 | Glaswolle | Laine de verre | ISOVER PB A 031 | ISOVER PB A 031 | 4 | Saint-Gobain Isover AG |  | 49 | 0.031 | 30-200 | 0.29 | 1030 | 1 | 1 |  |  | X | 2020-12-31 | steife Platten, Schallabsorption | panneaux rigides, absorption phonique
23 | 18090064 | Glaswolle | Laine de verre | ISOVER PB F 032 | ISOVER PB F 032 | 4 | Saint-Gobain Isover AG |  | 35 | 0.032 | 30-260 | 0.29 | 1030 | 1 | 1 |  |  | X | 2020-12-31 | steife Platten | panneaux rigides
23 | 18090065 | Glaswolle | Laine de verre | ISOVER FM | ISOVER FM | 4 | Saint-Gobain Isover AG |  | 20 | 0.035 | 15-40 | 0.29 | 1030 | 1 | 1 |  |  | X | 2020-12-31 | Rollen | rouleaux
23 | 18090066 | Glaswolle | Laine de verre | ISOVER PB M 035 | ISOVER PB M 035 | 4 | Saint-Gobain Isover AG |  | 20 | 0.035 | 30-260 | 0.29 | 1030 | 1 | 1 |  |  | X | 2020-12-31 | halbsteife Platten | panneaux semi-rigides
23 | 18090067 | Glaswolle | Laine de verre | ISOVER PB M KRAFT 035 | ISOVER PB M KRAFT 035 | 4 | Saint-Gobain Isover AG |  | 20 | 0.035 | 100-160 | 0.29 | 1030 | 1 | 1 |  |  | X | 2020-12-31 | halbsteife Platten | panneaux semi-rigides
23 | 18090068 | Glaswolle | Laine de verre | ISOVER ISOVOX | ISOVER ISOVOX | 4 | Saint-Gobain Isover AG |  | 20 | 0.035 | 45-80 | 0.29 | 1030 | 1 | 1 |  |  | X | 2020-12-31 | halbsteife Platten, Schalldämmung | panneaux semi-rigides, isolation phonique
23 | 18090069 | Glaswolle | Laine de verre | RIS GREEN | RIS GREEN | 4 | Saint-Gobain Isover AG |  | 20 | 0.035 | 45-80 | 0.29 | 1030 | 1 | 1 |  |  | X | 2020-12-31 | halbsteife Platten | panneaux semi-rigides
23 | 18090070 | Glaswolle | Laine de verre | ISOVER UNIROLL 035 / UNIROLL 035 PR | ISOVER UNIROLL 035 / UNIROLL 035 PR | 4 | Saint-Gobain Isover AG |  | 20 | 0.035 | 50-300 | 0.29 | 1030 | 1 | 1 |  |  | X | 2020-12-31 | Rollen | rouleaux
23 | 18090071 | Glaswolle | Laine de verre | ISOVER ISOFIX 035 | ISOVER ISOFIX 035 | 4 | Saint-Gobain Isover AG |  | 20 | 0.035 | 60-260 | 0.29 | 1030 | 1 | 1 |  |  | X | 2020-12-31 | Rollen | rouleaux
23 | 18090072 | Glaswolle | Laine de verre | ISOVER DP-BASWA | ISOVER DP-BASWA | 4 | Saint-Gobain Isover AG |  | 80 | 0.035 | 20-100 | 0.29 | 1030 | 1 | 1 |  |  | X | 2020-12-31 | steife Platten aus gekreppter Glaswolle | panneaux rigides en laine de verre crêpée
23 | 18090073 | Glaswolle | Laine de verre | ISOVER ISOCALOR | ISOVER ISOCALOR | 4 | Saint-Gobain Isover AG |  | 80 | 0.035 | 22-43 | 0.29 | 1030 | 1 | 1 |  |  | X | 2020-12-31 | steife Platten aus gekreppter Glaswolle | panneaux rigides en laine de verre crêpée
23 | 18090075 | Glaswolle | Laine de verre | ISOVER ISOTHERM 035 | ISOVER ISOTHERM 035 | 4 | Saint-Gobain Isover AG |  | 67 | 0.035 | 40-240 | 0.29 | 1030 | 1 | 1 |  |  | X | 2020-12-31 | Platten aus gekreppter Glaswolle mit hoher Druckfestigkeit | panneaux en laine de verre crêpée avec forte résistance à la compression
23 | 18090077 | Glaswolle | Laine de verre | RIS GREEN CONFORT | RIS GREEN CONFORT | 4 | Saint-Gobain Isover AG |  | 15 | 0.039 | 45-80 | 0.29 | 1030 | 1 | 1 |  |  | X | 2020-12-31 | Rollen, Vliesbeschichtung | rouleaux, revêtu d'un voile doux
23 | 18090078 | Glaswolle | Laine de verre | ISOVER ISOVOX R CONFORT | ISOVER ISOVOX R CONFORT | 4 | Saint-Gobain Isover AG |  | 15 | 0.039 | 45-80 | 0.29 | 1030 | 1 | 1 |  |  | X | 2020-12-31 | Rollen, Vliesbeschichtung | rouleaux, revêtu d'un voile doux
23 | 18090081 | Glaswolle | Laine de verre | ISOVER PS C | ISOVER PS C | 4 | Saint-Gobain Isover AG |  | 80 | 0.033 | 22-32 | 0.29 | 1030 | 1 | 1 |  |  | X | 2020-12-31 | steife Platten aus gekreppter Glaswolle | panneaux rigides en laine de verre crêpée
23 | 18090082 | Glaswolle | Laine de verre | ISOVER PS C | ISOVER PS C | 4 | Saint-Gobain Isover AG |  | 85 | 0.035 | 43 | 0.29 | 1030 | 1 | 1 |  |  | X | 2020-12-31 | steife Platten aus gekreppter Glaswolle | panneaux rigides en laine de verre crêpée
23 | 18100203 | Glaswolle | Laine de verre | ISOTHERM 034 | ISOTHERM 034 | 176 | Saint-Gobain Isover AG |  | 60 | 0.034 | 20-240 | 0.29 | 1030 | 1 | 1 |  |  | X | 2020-12-31
23 | 18110081 | Glaswolle | Laine de verre | ISOVER LURO 814 | ISOVER LURO 814 | 4 | Saint-Gobain Isover AG |  | 75 | 0.033 | 20-30 | 0.29 | 1030 | 1 | 1 |  |  | X | 2020-12-31 | Platten aus gekreppter Glaswolle mit hoher Druckfestigkeit | panneaux en laine de verre crêpée avec forte résistance à la compression
23 | 18110082 | Glaswolle | Laine de verre | ISOVER LURO 814 | ISOVER LURO 814 | 4 | Saint-Gobain Isover AG |  | 75 | 0.035 | 40-120 | 0.29 | 1030 | 1 | 1 |  |  | X | 2020-12-31 | Platten aus gekreppter Glaswolle mit hoher Druckfestigkeit | panneaux en laine de verre crêpée avec forte résistance à la compression
23 | 18100201 | Glaswolle | Laine de verre | ISORESIST 1000 031 F | ISORESIST 1000 031 F | 176 | Saint-Gobain Isover AG |  | 40 | 0.031 | 60-200 | 0.29 | 1030 | 1 | 1 |  |  | X | 2020-12-31 | einseitig Glasvlies | voile de verre sur une face
23 | 18100202 | Glaswolle | Laine de verre | ISORESIST 1000 035 | ISORESIST 1000 035 | 176 | Saint-Gobain Isover AG |  | 20 | 0.035 | 30-260 | 0.29 | 1030 | 1 | 1 |  |  | X | 2020-12-31
23 | 18030061 | Glaswolle | Laine de verre | ULTIMATE U HFU-040 | ULTIMATE U HFU-040 | 85 | Saint-Gobain Isover G+H AG |  | 14 | 0.039 | 30-260 | 0.29 | 1030 | 1 | 1 |  |  | X | 2020-06-30 | Brandschutz, Holzbaufilz
23 | 18030062 | Glaswolle | Laine de verre | ULTIMATE U Holzbaufilz-040 | ULTIMATE U Holzbaufilz-040 | 85 | Saint-Gobain Isover G+H AG |  | 16 | 0.039 | 40-260 | 0.29 | 1030 | 1 | 1 |  |  | X | 2020-06-30 | Brandschutz, Holzbaufilz
23 | 18030063 | Glaswolle | Laine de verre | ULTIMATE U Holzbaufilz-035 | ULTIMATE U Holzbaufilz-035 | 85 | Saint-Gobain Isover G+H AG |  | 24 | 0.034 | 40-260 | 0.29 | 1030 | 1 | 1 |  |  | X | 2020-06-30 | Brandschutz, Klemmfilz
23 | 18100061 | Glaswolle | Laine de verre | Kontur FSP 1-032 | Kontur FSP 1-032 | 85 | Saint-Gobain Isover G+H AG |  | 30 | 0.031 | 40-200 | 0.29 | 1030 | 1 | 1 |  |  | X | 2020-12-31 | Fassaden-Dämmplatte, einseitig Glasvlies
23 | 18100062 | Glaswolle | Laine de verre | Metac WF-032 | Metac WF-032 | 85 | Saint-Gobain Isover G+H AG |  | 30 | 0.031 | 40-200 | 0.29 | 1030 | 1 | 1 |  |  | X | 2020-12-31 | Wandkassetten-Dämmfilz, einseitig fadenverstärktes Glasvlies
23 | 19090091 | Glaswolle | Laine de verre | Metac UF-032 | Metac UF-032 | 85 | SAINT-GOBAIN ISOVER G+H AG |  | 30 | 0.031 | 60-200 | 0.29 | 1030 | 1 | 1 |  |  | X | 2021-12-31 | Universal-Filz, einseitig fadenverstärktes Glasvlies | feutre universel, non-tissé de verre renforcé d'un côté
23 | 19090092 | Glaswolle | Laine de verre | Metac UF-035 | Metac UF-035 | 85 | SAINT-GOBAIN ISOVER G+H AG |  | 20 | 0.034 | 40-240 | 0.29 | 1030 | 1 | 1 |  |  | X | 2021-12-31 | Universal-Filz | feutre universel
23 | 19090093 | Glaswolle | Laine de verre | Metac UF-040 | Metac UF-040 | 85 | SAINT-GOBAIN ISOVER G+H AG |  | 14 | 0.039 | 40-240 | 0.29 | 1030 | 1 | 1 |  |  | X | 2021-12-31 | Universal-Filz | feutre universel
23 | 19090094 | Glaswolle | Laine de verre | Integra ZKF 1-035 | Integra ZKF 1-035 | 85 | SAINT-GOBAIN ISOVER G+H AG |  | 20 | 0.034 | 80-260 | 0.29 | 1030 | 1 | 1 |  |  | X | 2021-12-31 | Zwischensparren-Klemmfilz | feutre de serrage entre chevrons
23 | 19090095 | Glaswolle | Laine de verre | Integra ZKF 1-040 | Integra ZKF 1-040 | 85 | SAINT-GOBAIN ISOVER G+H AG |  | 14 | 0.039 | 80-240 | 0.29 | 1030 | 1 | 1 |  |  | X | 2021-12-31 | Zwischensparren-Klemmfilz | feutre de serrage entre chevrons
23 | 19090096 | Glaswolle | Laine de verre | Akustic EP 1 | Akustic EP 1 | 85 | SAINT-GOBAIN ISOVER G+H AG |  | 60-80 | 0.031 | 15-40 | 0.29 | 1030 | 1 | 1 |  |  | X | 2021-12-31 | Trittschalldämmung | panneau bruit d'impact
23 | 18080051 | Glaswolle | Laine de verre | URSA FDP 32/Vs, FKP 32, KDP 32/V, FDP-L 32/Vs, DF 32h, HRF 32 | URSA FDP 32/Vs, FKP 32, KDP 32/V, FDP-L 32/Vs, DF 32h, HRF 32 | 52 | URSA Deutschland GmbH |  | 30-55 | 0.031 | 20-260 | 0.29 | 1030 | 1 | 1 |  |  | X | 2020-12-31
23 | 18080052 | Glaswolle | Laine de verre | URSA SF 32, SF 32 PLUS, SF 32 PLUS BAUHAUS, USF 32 PLUS, SF 31, USF 31, HRF 31 | URSA SF 32, SF 32 PLUS, SF 32 PLUS BAUHAUS, USF 32 PLUS, SF 31, USF 31, HRF 31 | 52 | URSA Deutschland GmbH |  | 30-55 | 0.031 | 20-260 | 0.29 | 1030 | 1 | 1 |  |  | X | 2020-12-31
23 | 18080053 | Glaswolle | Laine de verre | TWP 1 | TWP 1 | 52 | URSA Deutschland GmbH |  | 12-20 | 0.038 | 30-260 | 0.29 | 1030 | 1 | 1 |  |  | X | 2020-12-31
23 | 19070072 | Glaswolle | Laine de verre | URSA TWP 37, TWF 37 | URSA TWP 37, TWF 37 | 52 | URSA Deutschland GmbH |  | 14-20 | 0.037 | 40-260 | 0.29 | 1030 | 1 | 1 |  |  | X | 2021-12-31
23 | 19070073 | Glaswolle | Laine de verre | URSA DF 40, DF 40/V, DF 40h, DF 40h/V, DF 40h/R, TWF 1, SF 40, HRF 40, SF 40 PLUS, FKR 40, KDR 40, KDR 40/V, FKP 1, FDP 1/Vs, KDP 1/V | URSA DF 40, DF 40/V, DF 40h, DF 40h/V, DF 40h/R, TWF 1, SF 40, HRF 40, SF 40 PLUS, FKR 40, KDR 40, KDR 40/V, FKP 1, FDP 1/Vs, KDP 1/V | 52 | URSA Deutschland GmbH |  | 12-18 | 0.039 | 30-260 | 0.29 | 1030 | 1 | 1 |  |  | X | 2021-12-31
23 | 19070074 | Glaswolle | Laine de verre | URSA TEP, UDP | URSA TEP, UDP | 52 | URSA Deutschland GmbH |  | 60-120 | 0.032 | 15-40 | 0.29 | 1030 | 1 | 1 |  |  | X | 2021-12-31
23 | 19070071 | Glaswolle | Laine de verre | URSA SF 34, HRF 34, DF 35, DF 35/Vs, DF 35h, DF 35 h/V, DF 35h/Vs, SF 35, HRF 35, FKR 35, KDR 35, KDR 35/V, SF 35 PLUS, SFF 35/Rs, USF 35 PLUS, TWP 2, TWP 2/V, AKP 2, AKP 2/V, FDP 2/Vs, KDP 2/V, FKP 2 | URSA SF 34, HRF 34, DF 35, DF 35/Vs, DF 35h, DF 35 h/V, DF 35h/Vs, SF 35, HRF 35, FKR 35, KDR 35, KDR 35/V, SF 35 PLUS, SFF 35/Rs, USF 35 PLUS, TWP 2, TWP 2/V, AKP 2, AKP 2/V, FDP 2/Vs, KDP 2/V, FKP 2 | 52 | URSA Deutschland GmbH |  | 19-26 | 0.034 | 20-300 | 0.29 | 1030 | 1 | 1 |  |  | X | 2021-12-31
65 | 65.01 | Glaswolle lose | Laine de verre en vrac | Glaswolle: lose; nicht SIA-kontrolliert | Laine de verre: en vrac; non contrôlé par SIA |  |  | 30-100 |  | 0.05 |  |  |  | 1 | 1 |  | X |  |  | an der Verwendungsstelle hergestellte Wärmedämmstoffe | isolation thermique exécutée in situ
65 | 18100034 | Glaswolle lose | Laine de verre en vrac | Supafil Timber Frame | Supafil Timber Frame | 54 | Knauf Insulation GmbH |  | 30-40 | 0.034 | 40-300 | [6 empty] | X | 2020-12-31 | lose Glaswollefasern | fibres de laine de verre en vrac
65 | 18100035 | Glaswolle lose | Laine de verre en vrac | Supafil Cavity Wall | Supafil Cavity Wall | 54 | Knauf Insulation GmbH |  | 30-40 | 0.034 | 40-300 | [6 empty] | X | 2020-12-31 | lose Glaswollefasern | fibres de laine de verre en vrac
65 | 19090075 | Glaswolle lose | Laine de verre en vrac | ISOVER INSULSAFE PLUS WOOD | ISOVER INSULSAFE PLUS WOOD | 4 | Saint-Gobain Isover AG |  | 25-40 | 0.034 | 50-400 | [6 empty] | X | 2021-12-31
61 |  | Basaltwolle | Laine de basalte
61 | 18050071 | Basaltwolle | Laine de basalte | Beltep FACADE T | Beltep FACADE T | 152 | INSUNDLATION Gmbh |  | 80 | 0.034 | 50-200 | [6 empty] | X | 2020-06-30
24 |  | Schaumglas | Verre cellulaire
24 | 24.01 | Schaumglas | Verre cellulaire | Schaumglas: Platten; nicht SIA-kontrolliert | Verre cellulaire: panneaux; non contrôlé par SIA |  |  | 100-135 |  | 0.052 |  | 0.28 | 1000 | ∞ | ∞ | X | X
24 | 24.02 | Schaumglas | Verre cellulaire | Schaumglas: Platten; nicht SIA-kontrolliert | Verre cellulaire: panneaux; non contrôlé par SIA |  |  | > 135 |  | 0.056 |  | 0.28 | 1000 | ∞ | ∞ | X | X
24 | 19110025 | Schaumglas | Verre cellulaire | GLAPOR Schaumglasplatte PG 600 | GLAPOR Panneau de verre cellulaire PG 600 | 111 | Glapor Werk Mitterteich GmbH |  | 117-143 | 0.054 | 40-140 | 0.28 | 1000 | 99999 | 99999 |  |  | X | 2021-12-31
24 | 19110026 | Schaumglas | Verre cellulaire | GLAPOR Schaumglasplatte PG 900.2 | GLAPOR Panneau de verre cellulaire PG 900.2 | 111 | Glapor Werk Mitterteich GmbH |  | 121-149 | 0.054 | 40-140 | 0.28 | 1000 | 99999 | 99999 |  |  | X | 2021-12-31
24 | 19110027 | Schaumglas | Verre cellulaire | GLAPOR Schaumglasplatte PG 1000 | GLAPOR Panneau de verre cellulaire PG 1000 | 111 | Glapor Werk Mitterteich GmbH |  | 121-149 | 0.058 | 40-140 | 0.28 | 1000 | 99999 | 99999 |  |  | X | 2021-12-31
24 | 18100101 | Schaumglas | Verre cellulaire | FOAMGLAS T3+ | FOAMGLAS T3+ | 15 | Pittsburgh Corning (Schweiz) AG |  | 100 | 0.036 | 50-200 | 0.28 | 1000 | 99999 | 99999 |  |  | X | 2020-12-31 | 450 x 600 mm | 450 x 600 mm
24 | 18100102 | Schaumglas | Verre cellulaire | FOAMGLAS Board T3+ | FOAMGLAS Board T3+ | 15 | Pittsburgh Corning (Schweiz) AG |  | 100 | 0.036 | 50-200 | 0.28 | 1000 | 99999 | 99999 |  |  | X | 2020-12-31 | 600 x 1200 mm, Oberseite Glasvlies und PE-Folie, Unterseite Glasvlies | 600 x 1200 mm, voile de verre sur deux faces
24 | 18100103 | Schaumglas | Verre cellulaire | FOAMGLAS Ready Board T3+ | FOAMGLAS Ready Board T3+ | 15 | Pittsburgh Corning (Schweiz) AG |  | 100 | 0.036 | 50-200 | 0.28 | 1000 | 99999 | 99999 |  |  | X | 2020-12-31 | 600 x 1200 mm, Oberseite Bitumenbeschichtung und PE-Folie, Unterseite Glasvlies | 600 x 1200 mm, face supérieure revêtement bitumé, face inférieure non-tissé
24 | 18100104 | Schaumglas | Verre cellulaire | FOAMGLAS Ready T3+ | FOAMGLAS Ready T3+ | 15 | Pittsburgh Corning (Schweiz) AG |  | 100 | 0.036 | 50-200 | 0.28 | 1000 | 99999 | 99999 |  |  | X | 2020-12-31 | 450 x 600 mm, Oberseite Bitumenbeschichtung und PE-Folie | 450 x 600 mm, face supérieure revêtement bitumé
24 | 18100105 | Schaumglas | Verre cellulaire | FOAMGLAS Tapered T3+ | FOAMGLAS Tapered T3+ | 15 | Pittsburgh Corning (Schweiz) AG |  | 100 | 0.036 | 50-200 | 0.28 | 1000 | 99999 | 99999 |  |  | X | 2020-12-31 | 450 x 600 mm, Gefälleplatte | 450 x 600 mm, plaque avec pente intégrée
24 | 18100111 | Schaumglas | Verre cellulaire | FOAMGLAS T4+ | FOAMGLAS T4+ | 15 | Pittsburgh Corning (Schweiz) AG |  | 115 | 0.041 | 30-200 | 0.28 | 1000 | 99999 | 99999 |  |  | X | 2020-12-31 | 450 x 600 mm | 450 x 600 mm
24 | 18100112 | Schaumglas | Verre cellulaire | FOAMGLAS Board T4+ | FOAMGLAS Board T4+ | 15 | Pittsburgh Corning (Schweiz) AG |  | 115 | 0.041 | 30-200 | 0.28 | 1000 | 99999 | 99999 |  |  | X | 2020-12-31 | 600 x 1200 mm, Ober- und Unterseite Glasvlies | 600 x 1200 mm, voile de verre sur deux faces
24 | 18100113 | Schaumglas | Verre cellulaire | FOAMGLAS Ready Board T4+ | FOAMGLAS Ready Board T4+ | 15 | Pittsburgh Corning (Schweiz) AG |  | 115 | 0.041 | 30-200 | 0.28 | 1000 | 99999 | 99999 |  |  | X | 2020-12-31 | 600 x 1200 mm, Oberseite Bitumenkaschierung, Unterseite Glasvlies | 600 x 1200 mm, face supérieure revêtement bitumé, face inférieure non-tissé
24 | 18100114 | Schaumglas | Verre cellulaire | FOAMGLAS Ready T4+ | FOAMGLAS Ready T4+ | 15 | Pittsburgh Corning (Schweiz) AG |  | 115 | 0.041 | 30-200 | 0.28 | 1000 | 99999 | 99999 |  |  | X | 2020-12-31 | 450 x 600 mm, Oberseite Bitumenkaschierung | 450 x 600 mm, face supérieure revêtement bitumé
24 | 18100115 | Schaumglas | Verre cellulaire | FOAMGLAS Tapered T4+ | FOAMGLAS Tapered T4+ | 15 | Pittsburgh Corning (Schweiz) AG |  | 115 | 0.041 | 30-200 | 0.28 | 1000 | 99999 | 99999 |  |  | X | 2020-12-31 | 450 x 600 mm, Gefälleplatte | 450 x 600 mm, plaque avec pente intégrée
24 | 18100121 | Schaumglas | Verre cellulaire | FOAMGLAS S3 | FOAMGLAS S3 | 15 | Pittsburgh Corning (Schweiz) AG |  | 135 | 0.045 | 40-200 | 0.28 | 1000 | 99999 | 99999 |  |  | X | 2020-12-31 | 450 x 600 mm | 450 x 600 mm
24 | 18100122 | Schaumglas | Verre cellulaire | FOAMGLAS Board S3 | FOAMGLAS Board S3 | 15 | Pittsburgh Corning (Schweiz) AG |  | 135 | 0.045 | 40-200 | 0.28 | 1000 | 99999 | 99999 |  |  | X | 2020-12-31 | 600 x 1200 mm, Ober- und Unterseite Glasvlies | 600 x 1200 mm, voile de verre sur deux faces
24 | 18100123 | Schaumglas | Verre cellulaire | FOAMGLAS Ready Board S3 | FOAMGLAS Ready Board S3 | 15 | Pittsburgh Corning (Schweiz) AG |  | 135 | 0.045 | 40-200 | 0.28 | 1000 | 99999 | 99999 |  |  | X | 2020-12-31 | 600 x 1200 mm, Oberseite PE-Folie | 600 x 1200 mm, face supérieure feuille PE
24 | 18100124 | Schaumglas | Verre cellulaire | FOAMGLAS Ready S3 | FOAMGLAS Ready S3 | 15 | Pittsburgh Corning (Schweiz) AG |  | 135 | 0.045 | 40-200 | 0.28 | 1000 | 99999 | 99999 |  |  | X | 2020-12-31 | 450 x 600 mm, Oberseite PE-Folie | 450 x 600 mm, face supérieure feuille PE
24 | 18100125 | Schaumglas | Verre cellulaire | FOAMGLAS Tapered S3 | FOAMGLAS Tapered S3 | 15 | Pittsburgh Corning (Schweiz) AG |  | 135 | 0.045 | 40-200 | 0.28 | 1000 | 99999 | 99999 |  |  | X | 2020-12-31 | 450 x 600 mm, Gefälleplatte | 450 x 600 mm, plaque avec pente intégrée
24 | 18100131 | Schaumglas | Verre cellulaire | FOAMGLAS F | FOAMGLAS F | 15 | Pittsburgh Corning (Schweiz) AG |  | 165 | 0.05 | 40-180 | 0.28 | 1000 | 99999 | 99999 |  |  | X | 2020-12-31 | 450 x 600 mm | 450 x 600 mm
24 | 18100132 | Schaumglas | Verre cellulaire | FOAMGLAS Board F | FOAMGLAS Board F | 15 | Pittsburgh Corning (Schweiz) AG |  | 165 | 0.05 | 40-180 | 0.28 | 1000 | 99999 | 99999 |  |  | X | 2020-12-31 | 600 x 1200 mm, Ober- und Unterseite Glasvlies | 600 x 1200 mm, voile de verre sur deux faces
24 | 18100133 | Schaumglas | Verre cellulaire | FOAMGLAS Ready Board F | FOAMGLAS Ready Board F | 15 | Pittsburgh Corning (Schweiz) AG |  | 165 | 0.05 | 40-180 | 0.28 | 1000 | 99999 | 99999 |  |  | X | 2020-12-31 | 600 x 1200 mm, Oberseite PE-Folie | 600 x 1200 mm, face supérieure feuille PE
24 | 18100134 | Schaumglas | Verre cellulaire | FOAMGLAS Ready F | FOAMGLAS Ready F | 15 | Pittsburgh Corning (Schweiz) AG |  | 165 | 0.05 | 40-180 | 0.28 | 1000 | 99999 | 99999 |  |  | X | 2020-12-31 | 450 x 600 mm, Oberseite PE-Folie | 450 x 600 mm, face supérieure feuille PE
24 | 18100135 | Schaumglas | Verre cellulaire | FOAMGLAS Tapered F | FOAMGLAS Tapered F | 15 | Pittsburgh Corning (Schweiz) AG |  | 165 | 0.05 | 40-180 | 0.28 | 1000 | 99999 | 99999 |  |  | X | 2020-12-31 | 450 x 600 mm, Gefälleplatte | 450 x 600 mm, plaque avec pente intégrée
24 | 18100136 | Schaumglas | Verre cellulaire | FOAMGLAS Perinsul S | FOAMGLAS Perinsul S | 15 | Pittsburgh Corning (Schweiz) AG |  | 165 | 0.05 | 40-180 | 0.28 | 1000 | 99999 | 99999 |  |  | X | 2020-12-31 | 65 oder 100 x 450 mm, Ober- und Unterseite Bitumenbeschichtung und Glasvlies/PE-Folie | 65 ou 100 x 450 mm, revêtu de bitume sur deux faces et voile de verre/feuille PE
41 | 41.01 | Schaumglas lose | Verre cellulaire en vrac | Schaumglas: lose, feuchtegeschützt; nicht SIA-kontrolliert | Verre cellulaire: en vrac, protégé contre l’humidité; non contrôlé par SIA |  |  | 250-450 |  | 0.1 |  | 0.28 | 1000 |  |  | X | X |  |  | an der Verwendungsstelle hergestellte Wärmedämmstoffe | isolation thermique exécutée in situ
41 | 41.02 | Schaumglas lose | Verre cellulaire en vrac | Schaumglas: lose, nicht feuchtegeschützt; nicht SIA-kontrolliert | Verre cellulaire: en vrac, non protégé contre l’humidité; non contrôlé par SIA |  |  | 250-450 |  | 0.13 |  | 0.28 | 1000 |  |  | X | X |  |  | an der Verwendungsstelle hergestellte Wärmedämmstoffe | isolation thermique exécutée in situ
41 | 19110021 | Schaumglas lose | Verre cellulaire concassé | GLAPOR Leichtschotter SG 600 | GLAPOR Verre cellulaire concassé SG 600 | 111 | Glapor Werk Mitterteich GmbH |  | 100-120/130-155* | 0.082** | 150-600 | [6 empty] | X | 2021-12-31 | Für Verwendung gemäss EN 13055 (Leicht- und Ausgleichsschüttung). Korngrösse 16-63 mm. *Schüttdichte lose/verdichtet. **Bemessungswert, feuchtegeschützter Einbau. Grenzwert trocken 0.080; durchnässt: λ = 0.13. Rohdichte und Verdichtung beeinflussen λ. | Pour utilisation selon EN 13055 (remblai léger et nivelant). Granulométrie 16-63 mm. *Densité apparente en vrac/comprimée. **Valeur nominale, pose protégé de l’humidité; valeur limite sèche 0.080; trempée: λ = 0.13. Densité et compactage influencent λ.
41 | 19110022 | Schaumglas lose | Verre cellulaire concassé | GLAPOR Dämmschotter SG 600 P | GLAPOR Verre cellulaire concassé SG 600 P | 111 | Glapor Werk Mitterteich GmbH |  | 100-120/130-155* | 0.082** | 150-600 | [6 empty] | X | 2021-12-31 | Lastabtragende Wärmedämmschicht. Korngrösse 16-63 mm. *Schüttdichte lose/verdichtet. **Bemessungswert, feuchtegeschützter Einbau; Grenzwert trocken 0.080; durchnässt: λ = 0.13. Rohdichte und Verdichtung beeinflussen λ. | Couche d'isolation thermique porteuse. Granulométrie 16-63 mm. *Densité apparente en vrac/comprimée. **Valeur nominale, pose protégé de l’humidité; valeur limite sèche 0.080; trempée: λ = 0.13. Densité et compactage influencent λ.
41 | 19110023 | Schaumglas lose | Verre cellulaire concassé | GLAPOR Leichtschotter SG 800 | GLAPOR Verre cellulaire concassé SG 800 | 111 | Glapor Werk Mitterteich GmbH |  | 135-170/175-220* | 0.087** | 150-900 | [6 empty] | X | 2021-12-31 | Für Verwendung gemäss EN 13055 (Leicht- und Ausgleichsschüttung). Korngrösse 32-63 mm. *Schüttdichte lose/verdichtet. **Bemessungswert, feuchtegeschützter Einbau. Grenzwert trocken 0.085; durchnässt: λ = 0.13. Rohdichte und Verdichtung beeinflussen λ. | Pour utilisation selon EN 13055 (remblai léger et nivelant). Granulométrie 32-63 mm. *Densité apparente en vrac/comprimée. **Valeur nominale, pose protégé de l’humidité; valeur limite sèche 0.085; trempée: λ = 0.13. Densité et compactage influencent λ.
41 | 19110024 | Schaumglas lose | Verre cellulaire concassé | GLAPOR Dämmschotter SG 800 P | GLAPOR Verre cellulaire concassé SG 800 P | 111 | Glapor Werk Mitterteich GmbH |  | 150-170/195-220* | 0.087** | 150-900 | [6 empty] | X | 2021-12-31 | Lastabtragende Wärmedämmschicht. Korngrösse 32-63 mm. *Schüttdichte lose/verdichtet. **Bemessungswert, feuchtegeschützter Einbau; Grenzwert trocken 0.085; durchnässt: λ = 0.13. Rohdichte und Verdichtung beeinflussen λ. | Couche d'isolation thermique porteuse. Granulométrie 32-63 mm. *Densité apparente en vrac/comprimée. **Valeur nominale, pose protégé de l’humidité; valeur limite sèche 0.085; trempée: λ = 0.13. Densité et compactage influencent λ.
41 | 19080051 | Schaumglas lose | Verre cellulaire concassé | MISAPOR Standard 10/75 | MISAPOR Standard 10/75 | 69 | MISAPOR AG |  | 130/170* | 0.082** | 10/75*** | [6 empty] | X | 2021-12-31 | *Schüttdichte lose/verdichtet. **Bemessungswert, feuchtegeschützter Einbau; Messwert trocken 0.080; durchnässt: λ = 0.13. Rohdichte und Verdichtung beeinflussen λ. *** Korngruppe. | *Densité apparente en vrac/comprimée. **Valeur nominale, pose protégé de l’humidité; valeur mesurée sèche 0.080; trempée: λ = 0.13. Densité et compactage influencent λ. ***Groupe de grains.
41 | 19080052 | Schaumglas lose | Verre cellulaire concassé | MISAPOR Standard Plus 10/50 | MISAPOR Standard Plus 10/50 | 69 | MISAPOR AG |  | 160/210* | 0.095** | 10/50*** | [6 empty] | X | 2021-12-31 | *Schüttdichte lose/verdichtet. **Bemessungswert, feuchtegeschützter Einbau; Messwert trocken 0.093; durchnässt: λ = 0.13. Rohdichte und Verdichtung beeinflussen λ. ***Korngruppe. | *Densité apparente en vrac/comprimée. **Valeur nominale, pose protégé de l’humidité; valeur mesurée sèche 0.093; trempée: λ = 0.13. Densité et compactage influencent λ. ***Groupe de grains.
25 | 25.01 | Perlit, Vermiculit: lose | Perlite, vermiculite: en vrac | Perlit, Vermiculit: lose; nicht SIA-kontrolliert | Perlite, vermiculite: en vrac; non contrôlé par SIA |  |  | 50-130 |  | 0.07 |  | 0.25 | 900 | 2 | 2 | X | X
25 | 25.02 | Perlit: Platten | Perlite: panneaux | Perlit: Platten; nicht SIA-kontrolliert | Perlite: panneaux; non contrôlé par SIA |  |  | 140-240 |  |  |  | 0.25 | 900 | 5 | 5 | X
59 | 18040081 | In-situ-Wärmedämmungen, eingeblasen | Isolants thermiques soufflés in situ | BACHL DS Perlit Dämmschüttung | BACHL DS Perlit Dämmschüttung | 121 | BACHL Kunststoffverarbeitung GmbH & Co. KG |  | 90 | 0.05 | variabel | [6 empty] | X | 2020-06-30
59 | 18040082 | In-situ-Wärmedämmungen, eingeblasen | Isolants thermiques soufflés in situ | BACHL ES Perlit Dämmschüttung | BACHL ES Perlit Dämmschüttung | 121 | BACHL Kunststoffverarbeitung GmbH & Co. KG |  | 90 | 0.05 | variabel | [6 empty] | X | 2020-06-30
59 | 18040083 | In-situ-Wärmedämmungen, eingeblasen | Isolants thermiques soufflés in situ | BACHL HY Perlit Dämmschüttung | BACHL HY Perlit Dämmschüttung | 121 | BACHL Kunststoffverarbeitung GmbH & Co. KG |  | 90 | 0.05 | variabel | [6 empty] | X | 2020-06-30
47 | 47.01 | übrige mineralische Schüttdämmstoffe | autres matériaux isolants minérales en vrac | nicht SIA-kontrolliert | non contrôlé par SIA |  |  | 100-400 |  | 0.13 | [6 empty] | X
62 | 42.01 | Mineralschaumplatten | Panneaux de mousse minérale | nicht SIA-kontrolliert | non contrôlé par SIA |  |  | < 120 |  | 0.054 | [6 empty] | X
62 | 42.02 | Mineralschaumplatten | Panneaux de mousse minérale | nicht SIA-kontrolliert | non controlé par SIA |  |  | > 120 |  | 0.08 | [6 empty] | X
62 | 18120031 | Mineralschaumplatten | Panneaux de mousse minérale | Liquid Pore Wärmedämmplatte | Liquid Pore Wärmedämmplatte | 162 | GWS Connecting GmbH |  | 220-260 | 0.054 | 100 | 0.28 | 1000 |  |  |  |  | X | 2020-12-31
62 | 18120051 | Mineralschaumplatten | Panneaux de mousse minérale | Multipor Mineraldämmplatte 042 | Panneau isolant minéral Multipor 042 | 77 | Xella Porenbeton Schweiz AG |  | 95 | 0.042 | 50-300 | 0.28 | 1000 |  |  |  |  | X | 2020-12-31
62 | 18120052 | Mineralschaumplatten | Panneaux de mousse minérale | Multipor Mineraldämmplatte 045 | Panneau isolant minéral Multipor 045 | 77 | Xella Porenbeton Schweiz AG |  | 115 | 0.045 | 50-300 | 0.28 | 1000 |  |  |  |  | X | 2020-12-31
46 | 46.01 | Mikroporöse Dämmstoffe, nicht evakuiert | Isolants microporeux, non évacué | Kernmaterial Silica-Aerogel; nicht SIA-kontrolliert | Matériau: aérogel de silice; non contrôlé par SIA |  |  | 150-180 |  | 0,024 | [6 empty] | X
46 | 18080041 | Mikroporöse Dämmstoffe | Matériaux isolants microporeux | Spaceloft | Spaceloft | 168 | Agitec AG |  | 180 | 0.015 | 5-160 | [7 empty] | 2020-12-31 | Matte mit Aerogel, stumpfe Kanten | chants plats
40 | 40.01 | Vakuum-Isolationspaneele (VIP) | Panneaux isolants sous vide (VIP) | Kernmaterial pyrogene Kieselsäure; nicht SIA-kontrolliert | Matériau: silice pyrogénée; non contrôlé par SIA |  |  | 150-180 |  | 0.014 | [6 empty] | X
40 | 19090101 | Vakuum-Isolationspaneele (VIP) | Panneaux isolants sous vide (VIP) | BauderVIP | BauderVIP | 40 | Paul Bauder AG |  | 170-220 | 0.007* | 20-50 | [6 empty] | X | 2021-12-31 | * gilt für Plattenformat ab 300 mm x 400 mm | * valable pour panneaux à partir de 300 mm x 400 mm
40 | 19110121 | Vakuum-Isolationspaneele (VIP) | Panneaux isolants sous vide (VIP) | vakuVIP B2 | vakuVIP B2 | 71 | Vaku-Isotherm GmbH |  | 170-210 | 0.007 * | 1950-10-01 | [6 empty] | X | 2021-12-31 | * gilt für Plattenformat ab 300 mm x 400 mm | * valable pour panneaux à partir de 300 mm x 400 mm
40 | 19050011 | Vakuum-Isolationspaneele (VIP) | Panneaux isolants sous vide (VIP) | Vakutherm | Vakutherm | 70 | Neofas AG |  | 180 | 0.007 * | 10-40 | [6 empty] | X | 2021-06-30 | * gilt für Plattenformat ab 300 mm x 400 mm | * valable pour panneaux à partir de 300 mm x 400 mm
40 | 19040011 | Vakuum-Isolationspaneele (VIP) | Panneaux isolants sous vide (VIP) | swissporVIP | swissporVIP | 17 | swisspor AG |  | 180 | 0.007 * | 10-40 | [6 empty] | X | 2021-06-30 | * gilt für Plattenformat ab 300 mm x 400 mm | * valable pour panneaux à partir de 300 mm x 400 mm
40 | 19040021 | Vakuum-Isolationspaneele (VIP) | Panneaux isolants sous vide (VIP) | Vacucomp | Vacucomp | 12 | ZZ Wancor AG |  | 170-210 | 0.007 * | 20-50 | [6 empty] | X | 2021-06-30 | * gilt für Plattenformat ab 500 mm x 500 mm | * valable pour panneaux à partir de 500 mm x 500 mm
40 | 19040031 | Vakuum-Isolationspaneele (VIP) | Panneaux isolants sous vide (VIP) | Vacuspeed | Vacuspeed | 12 | ZZ Wancor AG |  | 170-210 | 0.007 * | 20-50 | [6 empty] | X | 2021-06-30 | * gilt für Plattenformat ab 500 mm x 500 mm | * valable pour panneaux à partir de 500 mm x 500 mm
26 | 26.01 | Polystyrol expandiert (EPS) | Polystyrène expansé (EPS) | Polystyrol expandiert (EPS); nicht SIA-kontrolliert | Polystyrène expansé (EPS); non contrôlé par SIA |  |  | 15-45 |  | 0.042 |  | 0.4 | 1450 | 60 | 60 | X | X
26 | 26.02 | Polystyrol expandiert (EPS) | Polystyrène expansé (EPS) | Polystyrol expandiert (EPS); nicht SIA-kontrolliert | Polystyrène expansé (EPS); non contrôlé par SIA |  |  | < 15 |  | 0.05 |  | 0.4 | 1450 | 60 | 60 | X | X
26 | 26.03 | Polystyrol expandiert (EPS) | Polystyrène expansé (EPS) | Polystyrol expandiert (EPS): graue Platten; nicht SIA-kontrolliert | Polystyrène expansé (EPS): panneaux gris; non contrôlé par SIA |  |  | 15-40 |  | 0.036 |  | 0.4 | 1450 | 60 | 60 |  | X
26 | 19120011 | Polystyrol expandiert (EPS) | Polystyrène expansé (EPS) | Baumit OPEN reflect | Baumit OPEN reflect | 49 | Austrotherm GmbH |  | 15-18 | 0.031 | 30-300 | 0.4 | 1450 | 60 | 60 |  |  | X | 2021-12-31
26 | 19110031 | Polystyrol expandiert (EPS) | Polystyrène expansé (EPS) | BACHL Trittschall-Dämmplatte EPS-T CH | BACHL Trittschall-Dämmplatte EPS-T CH | 121 | BACHL Kunststoffverarbeitung GmbH & Co. KG |  | min. 16 | 0.039 | 20-50 | 0.4 | 1450 | 60 | 60 |  |  | X | 2021-12-31
26 | 18070081 | Polystyrol expandiert (EPS) | Polystyrène expansé (EPS) | BACHL Extrapor Fassadendämmplatte 031 | BACHL Extrapor Fassadendämmplatte 031 | 121 | BACHL Kunststoffverarbeitung GmbH & Co. KG |  | min. 15 | 0.031 | 20-400 | 0.4 | 1450 | 60 | 60 |  |  | X | 2020-12-31
26 | 18070082 | Polystyrol expandiert (EPS) | Polystyrène expansé (EPS) | BACHL neoTopDach Flachdach-Dämmplatte Extrapor 150 kPa | BACHL neoTopDach Flachdach-Dämmplatte Extrapor 150 kPa | 121 | BACHL Kunststoffverarbeitung GmbH & Co. KG |  | min. 15 | 0.031 | 20-200 | 0.4 | 1450 | 60 | 60 |  |  | X | 2020-12-31
26 | 18070083 | Polystyrol expandiert (EPS) | Polystyrène expansé (EPS) | BACHL neoTopDach Flachdach-Dämmplatte Extrapor 120 kPa | BACHL neoTopDach Flachdach-Dämmplatte Extrapor 120 kPa | 121 | BACHL Kunststoffverarbeitung GmbH & Co. KG |  | min. 15 | 0.031 | 20-200 | 0.4 | 1450 | 60 | 60 |  |  | X | 2020-12-31
26 | 18070084 | Polystyrol expandiert (EPS) | Polystyrène expansé (EPS) | BACHL Mehrzweckdämmplatte EPS 30 | BACHL Mehrzweckdämmplatte EPS 30 | 121 | BACHL Kunststoffverarbeitung GmbH & Co. KG |  | 25 | 0.033 | 20-200 | 0.4 | 1450 | 60 | 60 |  |  | X | 2020-12-31
26 | 19030021 | Polystyrol expandiert (EPS) | Polystyrène expansé (EPS) | BACHL Fassadendämmplatte EPS 030 WDV | BACHL Fassadendämmplatte EPS 030 WDV | 121 | BACHL Kunststoffverarbeitung GmbH & Co. KG |  | min. 16 | 0.03 | 100-300 | 0.4 | 1450 | 60 | 60 |  |  | X | 2021-06-30
26 | 18090051 | Polystyrol expandiert (EPS) | Polystyrène expansé (EPS) | BACHL EPS Fassadendämmplatte EPS 035 WDV | BACHL EPS Fassadendämmplatte EPS 035 WDV | 121 | BACHL Kunststoffverarbeitung GmbH & Co. KG |  | > 23 | 0.034 | 20-400 | 0.4 | 1450 | 60 | 60 |  |  | X | 2020-12-31
26 | 18090052 | Polystyrol expandiert (EPS) | Polystyrène expansé (EPS) | BACHL EPS Flachdach-/Gefälle-Dämmplatten 120 kPa | BACHL EPS Flachdach-/Gefälle-Dämmplatten 120 kPa | 121 | BACHL Kunststoffverarbeitung GmbH & Co. KG |  | > 23 | 0.034 | 80-200 | 0.4 | 1450 | 60 | 60 |  |  | X | 2020-12-31
26 | 18040061 | Polystyrol expandiert (EPS) | Polystyrène expansé (EPS) | BACHL EPS Mehrzweckdämmplatte Extrapor 100 kPa | BACHL EPS Mehrzweckdämmplatte Extrapor 100 kPa | 121 | BACHL Kunststoffverarbeitung GmbH & Co. KG |  | min. 15 | 0.031 | 20-200 | 0.4 | 1450 | 60 | 60 |  |  | X | 2020-06-30
26 | 18040062 | Polystyrol expandiert (EPS) | Polystyrène expansé (EPS) | BACHL Mehrzweckdämmplatte EPS 25 | BACHL Mehrzweckdämmplatte EPS 25 | 121 | BACHL Kunststoffverarbeitung GmbH & Co. KG |  | min. 23 | 0.033 | 20-200 | 0.4 | 1450 | 60 | 60 |  |  | X | 2020-06-30
26 | 18040063 | Polystyrol expandiert (EPS) | Polystyrène expansé (EPS) | BACHL Mehrzweckdämmplatte EPS 20 | BACHL Mehrzweckdämmplatte EPS 20 | 121 | BACHL Kunststoffverarbeitung GmbH & Co. KG |  | min. 20 | 0.036 | 20-200 | 0.4 | 1450 | 60 | 60 |  |  | X | 2020-06-30
26 | 18040064 | Polystyrol expandiert (EPS) | Polystyrène expansé (EPS) | BACHL Wärmedämmplatten EPS 15 | BACHL Wärmedämmplatten EPS 15 | 121 | BACHL Kunststoffverarbeitung GmbH & Co. KG |  | min. 15 | 0.038 | 15-300 | 0.4 | 1450 | 60 | 60 |  |  | X | 2020-06-30
26 | 18040065 | Polystyrol expandiert (EPS) | Polystyrène expansé (EPS) | BACHL EPS Perimeter Bianco | BACHL EPS Perimeter Bianco | 121 | BACHL Kunststoffverarbeitung GmbH & Co. KG |  | min. 27 | 0.033 | 40-300 | 0.4 | 1450 | 60 | 60 |  |  | X | 2020-06-30
26 | 18040066 | Polystyrol expandiert (EPS) | Polystyrène expansé (EPS) | BACHL Flachdach-Dämmplatte EPS 150 kPa | BACHL Flachdach-Dämmplatte EPS 150 kPa | 121 | BACHL Kunststoffverarbeitung GmbH & Co. KG |  | min. 25 | 0.033 | 80-200 | 0.4 | 1450 | 60 | 60 |  |  | X | 2020-06-30
26 | 18040067 | Polystyrol expandiert (EPS) | Polystyrène expansé (EPS) | BACHL neoStep EPS TS 031 Trittschalldämmplatte | BACHL neoStep EPS TS 031 Trittschalldämmplatte | 121 | BACHL Kunststoffverarbeitung GmbH & Co. KG |  | min. 15 | 0.031 | 30-60 | 0.4 | 1450 | 60 | 60 |  |  | X | 2020-06-30
26 | 18030111 | Polystyrol expandiert (EPS) | Polystyrène expansé (EPS) | Capatect Dalmatiner 031 | Capatect Dalmatiner 031 | 67 | Caparol Farben AG |  | 20 | 0.031 | 60-300 | 0.4 | 1450 | 60 | 60 |  |  | X | 2020-06-30 | Fassaden-Dämmplatten | panneau façade
26 | 18030112 | Polystyrol expandiert (EPS) | Polystyrène expansé (EPS) | Capatect Dalmatiner 032 | Capatect Dalmatiner 032 | 67 | Caparol Farben AG |  | 18 | 0.032 | 60-300 | 0.4 | 1450 | 60 | 60 |  |  | X | 2020-06-30 | Fassaden-Dämmplatten | panneau façade
26 | 19110051 | Polystyrol expandiert (EPS) | Polystyrène expansé (EPS) | HIGHTHERM 2.0 | HIGHTHERM 2.0 | 151 | Fassa S.r.l. |  | 18-24 | 0.03 | 50-240 | 0.4 | 1450 | 60 | 60 |  |  | X | 2021-12-31
26 | 18110011 | Polystyrol expandiert (EPS) | Polystyrène expansé (EPS) | EPS-W20 Flapor Wärmedämmplatte | EPS-W20 Flapor Wärmedämmplatte | 59 | Flatz GmbH |  | min. 18 | 0.035 | 20-300 | 0.4 | 1450 | 60 | 60 |  |  | X | 2020-12-31
26 | 18110012 | Polystyrol expandiert (EPS) | Polystyrène expansé (EPS) | Flapor plus EPS-W20 Wärmedämmplatte | Flapor plus EPS-W20 Wärmedämmplatte | 59 | Flatz GmbH |  | min. 18 | 0.031 | 20-300 | 0.4 | 1450 | 60 | 60 |  |  | X | 2020-12-31
26 | 18110013 | Polystyrol expandiert (EPS) | Polystyrène expansé (EPS) | EPS-F Flapor Fassadendämmplatte | EPS-F Flapor pour façades | 59 | Flatz GmbH |  | min. 15 | 0.038 | 20-300 | 0.4 | 1450 | 60 | 60 |  |  | X | 2020-12-31
26 | 18110014 | Polystyrol expandiert (EPS) | Polystyrène expansé (EPS) | Perimeter-/Sockel-Dämmplatte FLAPORplus EPS-P | Perimeter-/Sockel-Dämmplatte FLAPORplus EPS-P | 59 | Flatz GmbH |  | min. 26 | 0.031 | 30-300 | 0.4 | 1450 | 60 | 60 |  |  | X | 2020-12-31
26 | 18110015 | Polystyrol expandiert (EPS) | Polystyrène expansé (EPS) | Fassadendämmplatte EPS-F Open Therm | Fassadendämmplatte EPS-F Open Therm | 59 | Flatz GmbH |  | min. 15 | 0.031 | 30-300 | 0.4 | 1450 | 60 | 60 |  |  | X | 2020-12-31
26 | 19090151 | Polystyrol expandiert (EPS) | Polystyrène expansé (EPS) | Fassadendämmplatte flaporplus EPS-F 031 | Fassadendämmplatte f+F298laporplus EPS-F031 | 59 | Flatz GmbH |  | 15-19 | 0.031 | 100-300 | 0.4 | 1450 | 60 | 60 |  |  | X | 2021-12-31
26 | 19090152 | Polystyrol expandiert (EPS) | Polystyrène expansé (EPS) | Perimeter-/Sockeldämmplatte EPS-P 035 | Perimeter-/Sockeldämmplatte EPS-P 035 | 59 | Flatz GmbH |  | > 27 | 0.035 | 40-300 | 0.4 | 1450 | 60 | 60 |  |  | X | 2021-12-31
26 | 19090153 | Polystyrol expandiert (EPS) | Polystyrène expansé (EPS) | Fassadendämmplatte flapor plus EPS-F ohne Entlastungsschlitz (W-15 plus) | Fassadendämmplatte flapo rplus EPS-F ohne Entlastungsschlitz (W-15 plus) | 59 | Flatz GmbH |  | 15-19 | 0.031 | 30-80 | 0.4 | 1450 | 60 | 60 |  |  | X | 2021-12-31
26 | 18050111 | Polystyrol expandiert (EPS) | Polystyrène expansé (EPS) | FLAPORplus EPS-F DUO 030 Fassadendämmplatte | FLAPORplus EPS-F DUO 030 Fassadendämmplatte | 59 | Flatz GmbH |  | min. 19 | 0.03 | 60-300 | 0.4 | 1450 | 60 | 60 |  |  | X | 2020-06-30
26 | 18050112 | Polystyrol expandiert (EPS) | Polystyrène expansé (EPS) | FLAPORplus EPS-F 030 Fassadendämmplatte | FLAPORplus EPS-F 030 Fassadendämmplatte | 59 | Flatz GmbH |  | min. 19 | 0.03 | 100-300 | 0.4 | 1450 | 60 | 60 |  |  | X | 2020-06-30
26 | 18050113 | Polystyrol expandiert (EPS) | Polystyrène expansé (EPS) | Fassadendämmplatte EPS-F 031 Takeit Alpin Relax | Fassadendämmplatte EPS-F 031 Takeit Alpin Relax | 59 | Flatz GmbH |  | 15 | 0.031 | 100-300 | 0.4 | 1450 | 60 | 60 |  |  | X | 2020-06-30
26 | 18050114 | Polystyrol expandiert (EPS) | Polystyrène expansé (EPS) | FLAPORplus EPS-F DUO 031 Fassadendämmplatte | FLAPORplus EPS-F DUO 031 Fassadendämmplatte | 59 | Flatz GmbH |  | min. 18 | 0.031 | 60-300 | 0.4 | 1450 | 60 | 60 |  |  | X | 2020-06-30
26 | 18050115 | Polystyrol expandiert (EPS) | Polystyrène expansé (EPS) | FLAPORplus EPS-W25 Wärmedämmplatte | FLAPORplus EPS-W25 Wärmedämmplatte | 59 | Flatz GmbH |  | min. 23 | 0.029 | 20-300 | 0.4 | 1450 | 60 | 60 |  |  | X | 2020-06-30
26 | 18050116 | Polystyrol expandiert (EPS) | Polystyrène expansé (EPS) | FLAPOR EPS-W25 Wärmedämmplatte | FLAPOR EPS-W25 Wärmedämmplatte | 59 | Flatz GmbH |  | min. 22 | 0.033 | 20-300 | 0.4 | 1450 | 60 | 60 |  |  | X | 2020-06-30
26 | 19110101 | Polystyrol expandiert (EPS) | Polystyrène expansé (EPS) | gointegral B+W 031 | gointegral B+W 031 | 1 | Gonon Isolation AG |  | 15 | 0.031 | 100-300 | 0.4 | 1450 | 60 | 60 |  |  | X | 2021-12-31
26 | 19110102 | Polystyrol expandiert (EPS) | Polystyrène expansé (EPS) | goEPS weiss 033 | goEPS blanc 033 | 1 | Gonon Isolation AG |  | 30 | 0.033 | 10-500 | 0.4 | 1450 | 60 | 60 |  |  | X | 2021-12-31
26 | 19110103 | Polystyrol expandiert (EPS) | Polystyrène expansé (EPS) | goEPS weiss 036 | goEPS blanc 036 | 1 | Gonon Isolation AG |  | 20 | 0.036 | 10-500 | 0.4 | 1450 | 60 | 60 |  |  | X | 2021-12-31
26 | 19110104 | Polystyrol expandiert (EPS) | Polystyrène expansé (EPS) | goEPS weiss 038 | goEPS blanc 038 | 1 | Gonon Isolation AG |  | 15 | 0.038 | 10-500 | 0.4 | 1450 | 60 | 60 |  |  | X | 2021-12-31
26 | 19110105 | Polystyrol expandiert (EPS) | Polystyrène expansé (EPS) | goPST weiss 038 | goPST blanc 038 | 1 | Gonon Isolation AG |  | 15 | 0.038 | 1943-11-01 | 0.4 | 1450 | 60 | 60 |  |  | X | 2021-12-31 | Trittschalldämmung | isolant contre le bruit de chocs
26 | 19030011 | Polystyrol expandiert (EPS) | Polystyrène expansé (EPS) | goIntegral Top 030 | goIntegral Top 030 | 1 | Gonon Isolation AG |  | 18 | 0.03 | 100-300 | 0.4 | 1450 | 60 | 60 |  |  | X | 2021-06-30 | Fassadendämmplatte WDVS
26 | 19030012 | Polystyrol expandiert (EPS) | Polystyrène expansé (EPS) | goEPS grau F15 031 | goEPS grau F15 031 | 1 | Gonon Isolation AG |  | 15 | 0.031 | 10-500 | 0.4 | 1450 | 60 | 60 |  |  | X | 2021-06-30 | Fassadendämmplatte WDVS
26 | 19030013 | Polystyrol expandiert (EPS) | Polystyrène expansé (EPS) | goIntegral Top 030 Mono | goIntegral Top 030 Mono | 1 | Gonon Isolation AG |  | 18 | 0.03 | 100-300 | 0.4 | 1450 | 60 | 60 |  |  | X | 2021-06-30 | zweischichtige Platte, Fassadendämmplatte WDVS
26 | 19030014 | Polystyrol expandiert (EPS) | Polystyrène expansé (EPS) | goIntegral B+W 031 Mono | goIntegral B+W 031 Mono | 1 | Gonon Isolation AG |  | 15 | 0.031 | 100-300 | 0.4 | 1450 | 60 | 60 |  |  | X | 2021-06-30 | zweischichtige Platte, Fassadendämmplatte WDVS
26 | 19010031 | Polystyrol expandiert (EPS) | Polystyrène expansé (EPS) | Dalmatiner 031 | Dalmatiner 031 | 1 | Gonon Isolation AG |  | 16 | 0.031 | 60-300 | 0.4 | 1450 | 60 | 60 |  |  | X | 2020-12-31
26 | 19010032 | Polystyrol expandiert (EPS) | Polystyrène expansé (EPS) | Dalmatiner 032 | Dalmatiner 032 | 1 | Gonon Isolation AG |  | 15 | 0.032 | 60-300 | 0.4 | 1450 | 60 | 60 |  |  | X | 2020-12-31
26 | 19090121 | Polystyrol expandiert (EPS) | Polystyrène expansé (EPS) | Trittschalldämmplatte EPS 045 DES sm | Panneau insonorisant EPS 045 DES sm | 181 | HIRSCH Porozell GmbH |  | 9-11 | 0.043 | 15-60 | 0.4 | 1450 | 60 | 60 |  |  | X | 2021-12-31
26 | 19090122 | Polystyrol expandiert (EPS) | Polystyrène expansé (EPS) | Trittschalldämmplatte EPS 040 DES sg | Panneau insonorisant EPS 040 DES sg | 181 | HIRSCH Porozell GmbH |  | 14-16 | 0.038 | 20-50 | 0.4 | 1450 | 60 | 60 |  |  | X | 2021-12-31
26 | 19090123 | Polystyrol expandiert (EPS) | Polystyrène expansé (EPS) | Wärmedämmplatte EPS 040 DI, DZ, WI, WAB, WZ | Wärmedämmplatte EPS 040 DI, DZ, WI, WAB, WZ | 181 | HIRSCH Porozell GmbH |  | 14-16 | 0.038 | 10-500 | 0.4 | 1450 | 60 | 60 |  |  | X | 2021-12-31
26 | 19090124 | Polystyrol expandiert (EPS) | Polystyrène expansé (EPS) | Dämmplatte EPS 040 DEO dm, DAA dm, DAD dm | Dämmplatte EPS 040 DEO dm, DAA dm, DAD dm | 181 | HIRSCH Porozell GmbH |  | 17-21 | 0.038 | 10-500 | 0.4 | 1450 | 60 | 60 |  |  | X | 2021-12-31
26 | 19090125 | Polystyrol expandiert (EPS) | Polystyrène expansé (EPS) | Dämmplatte EPS 035 DI, DZ, WI, WAB, WZ, DEO dm, DAA dm, DAD dm | Dämmplatte EPS 035 DI, DZ, WI, WAB, WZ, DEO dm, DAA dm, DAD dm | 181 | HIRSCH Porozell GmbH |  | 19-23 | 0.034 | 10-500 | 0.4 | 1450 | 60 | 60 |  |  | X | 2021-12-31
26 | 19090126 | Polystyrol expandiert (EPS) | Polystyrène expansé (EPS) | Dämmplatte EPS 035 DEO dh, DAA dh | Dämmplatte EPS 035 DEO dh, DAA dh | 181 | HIRSCH Porozell GmbH |  | 24-28 | 0.034 | 10-500 | 0.4 | 1450 | 60 | 60 |  |  | X | 2021-12-31
26 | 19090127 | Polystyrol expandiert (EPS) | Polystyrène expansé (EPS) | Dämmplatte EPS 035 DEO ds, DAA ds | Dämmplatte EPS 035 DEO ds, DAA ds | 181 | HIRSCH Porozell GmbH |  | 27-31 | 0.034 | 10-500 | 0.4 | 1450 | 60 | 60 |  |  | X | 2021-12-31
26 | 19090128 | Polystyrol expandiert (EPS) | Polystyrène expansé (EPS) | Dämmplatte EPS 032 DEO dm IR, DAA dm IR, DAD dm IR | Dämmplatte EPS 032 DEO dm IR, DAA dm IR, DAD dm IR | 181 | HIRSCH Porozell GmbH |  | 17-21 | 0.031 | 10-500 | 0.4 | 1450 | 60 | 60 |  |  | X | 2021-12-31
26 | 19090129 | Polystyrol expandiert (EPS) | Polystyrène expansé (EPS) | Dämmplatte EPS 032 DEO dh IR, DAA dh IR | Dämmplatte EPS 032 DEO dh IR, DAA dh IR | 181 | HIRSCH Porozell GmbH |  | 24-28 | 0.031 | 10-500 | 0.4 | 1450 | 60 | 60 |  |  | X | 2021-12-31
26 | 19090130 | Polystyrol expandiert (EPS) | Polystyrène expansé (EPS) | Dämmplatte EPS 031 DAA dm IR, DEO dm IR, DAD dm IR | Dämmplatte EPS 031 DAA dm IR, DEO dm IR, DAD dm IR | 181 | HIRSCH Porozell GmbH |  | 17-21 | 0.03 | 10-500 | 0.4 | 1450 | 60 | 60 |  |  | X | 2021-12-31
26 | 19090131 | Polystyrol expandiert (EPS) | Polystyrène expansé (EPS) | Dämmplatte EPS 031 DAA dh IR, DEO dh IR | Dämmplatte EPS 031 DAA dh IR, DEO dh IR | 181 | HIRSCH Porozell GmbH |  | 24-28 | 0.03 | 10-500 | 0.4 | 1450 | 60 | 60 |  |  | X | 2021-12-31
26 | 19090132 | Polystyrol expandiert (EPS) | Polystyrène expansé (EPS) | Fassadendämmplatte WDV EPS 035 WDV | Panneau pour façades WDV EPS 035 WDV | 181 | HIRSCH Porozell GmbH |  | 19-25 | 0.034 | 10-400 | 0.4 | 1450 | 60 | 60 |  |  | X | 2021-12-31
26 | 19090133 | Polystyrol expandiert (EPS) | Polystyrène expansé (EPS) | Fassadendämmplatte WDV, grau EPS 034 WDV IR | Panneau pour façades WDV, gris EPS 034 WDV IR | 181 | HIRSCH Porozell GmbH |  | 14-20 | 0.033 | 10-400 | 0.4 | 1450 | 60 | 60 |  |  | X | 2021-12-31
26 | 19090134 | Polystyrol expandiert (EPS) | Polystyrène expansé (EPS) | Fassadendämmplatte WDV, grau EPS 032 WDV IR | Panneau pour façades WDV, gris EPS 032 WDV IR | 181 | HIRSCH Porozell GmbH |  | 14-20 | 0.031 | 10-400 | 0.4 | 1450 | 60 | 60 |  |  | X | 2021-12-31
26 | 19090135 | Polystyrol expandiert (EPS) | Polystyrène expansé (EPS) | Fassadendämmplatte RigiWall WAP 032 | Panneau pour façades RigiWall WAP 032 | 181 | HIRSCH Porozell GmbH |  | 15-20 | 0.031 | 40-300 | 0.4 | 1450 | 60 | 60 |  |  | X | 2021-12-31
26 | 19090136 | Polystyrol expandiert (EPS) | Polystyrène expansé (EPS) | Fassadendämmplatte WDV, grau EPS 031 WDV IR | Panneau pour façades WDV, gris EPS 031 WDV IR | 181 | HIRSCH Porozell GmbH |  | 14-20 | 0.03 | 10-400 | 0.4 | 1450 | 60 | 60 |  |  | X | 2021-12-31
26 | 19090137 | Polystyrol expandiert (EPS) | Polystyrène expansé (EPS) | Perimeter- und Sockeldämmplatte 035 BW3 150, HIRSCH Therm Sockel-Perimeterdämmung SP3 | Perimeter- und Sockeldämmplatte 035 BW3 150, HIRSCH Therm Sockel-Perimeterdämmung SP3 | 181 | HIRSCH Porozell GmbH |  | 33-36 | 0.034 | 80-360 | 0.4 | 1450 | 60 | 60 |  |  | X | 2021-12-31
26 | 19090138 | Polystyrol expandiert (EPS) | Polystyrène expansé (EPS) | Perimeter- und Sockeldämmplatte 032 AW3 150, HIRSCH Therm Sockelplatte IR, Hirsch Therm 5 in 1 IR Perimeterdämmung/Sockelplatte | Perimeter- und Sockeldämmplatte 032 AW3 150, HIRSCH Therm Sockelplatte IR, Hirsch Therm 5 in 1 IR Perimeterdämmung/Sockelplatte | 181 | HIRSCH Porozell GmbH |  | 27-30 | 0.031 | 60-300 | 0.4 | 1450 | 60 | 60 |  |  | X | 2021-12-31
26 | 19090139 | Polystyrol expandiert (EPS) | Polystyrène expansé (EPS) | Perimeter- und Sockeldämmplatte 035 AW3 150, HIRSCH Therm Sockelplatte 150 | Perimeter- und Sockeldämmplatte 035 AW3 150, HIRSCH Therm Sockelplatte 150 | 181 | HIRSCH Porozell GmbH |  | 27-35 | 0.034 | 60-300 | 0.4 | 1450 | 60 | 60 |  |  | X | 2021-12-31
26 | 19090140 | Polystyrol expandiert (EPS) | Polystyrène expansé (EPS) | HIRSCH Therm 5 in 1 PER Plus 150, HIRSCH Therm 5 in 1 Perimeterdämmung/Sockelplatte 150 | HIRSCH Therm 5 in 1 PER Plus 150, HIRSCH Therm 5 in 1 Perimeterdämmung/Sockelplatte 150 | 181 | HIRSCH Porozell GmbH |  | 27-35 | 0.034 | 60-300 | 0.4 | 1450 | 60 | 60 |  |  | X | 2021-12-31
26 | 19100011 | Polystyrol expandiert (EPS) | Polystyrène expansé (EPS) | ISOPOR EPS F grau (030), ISOPOR EPS grau (030) | ISOPOR EPS F grau (030), ISOPOR EPS grau (030) | 147 | ISOPOR Schweiz AG |  | 18 | 0.03 | 10-400 | 0.4 | 1450 | 60 | 60 |  |  | X | 2021-12-31 | Blockware grau
26 | 19100012 | Polystyrol expandiert (EPS) | Polystyrène expansé (EPS) | ISOPOR EPS F G&W Top (030), Marmopur FUTURA 030 | ISOPOR EPS F G&W Top (030), Marmopur FUTURA 030 | 147 | ISOPOR Schweiz AG |  | 18 | 0.03 | 80-400 | 0.4 | 1450 | 60 | 60 |  |  | X | 2021-12-31 | Blockware grau, beidseitig weiss beschichtet
26 | 19100013 | Polystyrol expandiert (EPS) | Polystyrène expansé (EPS) | ISOPOR EPS 120 Dach grau (030), ISOPOR EPS 120 grau (030) | ISOPOR EPS 120 Dach grau (030), ISOPOR EPS 120 grau (030) | 147 | ISOPOR Schweiz AG |  | 23 | 0.03 | 10-500 | 0.4 | 1450 | 60 | 60 |  |  | X | 2021-12-31 | Blockware grau, Stufenfalz und Gefälleplatten
26 | 19100014 | Polystyrol expandiert (EPS) | Polystyrène expansé (EPS) | ISOPOR EPS F G&W (031), Marmopur FUTURA 031, Marmopur FUTURA Mono 031 | ISOPOR EPS F G&W (031), Marmopur FUTURA 031, Marmopur FUTURA Mono 031 | 147 | ISOPOR Schweiz AG |  | 15 | 0.031 | 80-400 | 0.4 | 1450 | 60 | 60 |  |  | X | 2021-12-31 | Blockware grau, beidseitig weiss beschichtet
26 | 19100015 | Polystyrol expandiert (EPS) | Polystyrène expansé (EPS) | ISOPOR EPS TS grau (031) | ISOPOR EPS TS grau (031) | 147 | ISOPOR Schweiz AG |  | 13 | 0.031 | 11-43 | 0.4 | 1450 | 60 | 60 |  |  | X | 2021-12-31 | elastifiziert, Trittschalldämmung, Platten und Rollen
26 | 19100016 | Polystyrol expandiert (EPS) | Polystyrène expansé (EPS) | ISOPOR EPS 150 (033) | ISOPOR EPS 150 (033) | 147 | ISOPOR Schweiz AG |  | 25 | 0.033 | 10-500 | 0.4 | 1450 | 60 | 60 |  |  | X | 2021-12-31 | Blockware weiss, hohe Druckfestigkeit
26 | 19100017 | Polystyrol expandiert (EPS) | Polystyrène expansé (EPS) | ISOPOR EPS 30 (033) | ISOPOR EPS 30 (033) | 147 | ISOPOR Schweiz AG |  | 30 | 0.033 | 10-500 | 0.4 | 1450 | 60 | 60 |  |  | X | 2021-12-31 | Blockware weiss
26 | 19100018 | Polystyrol expandiert (EPS) | Polystyrène expansé (EPS) | ISOPOR EPS 120 Dach (034) | ISOPOR EPS 120 Dach (034) | 147 | ISOPOR Schweiz AG |  | 23 | 0.034 | 10-500 | 0.4 | 1450 | 60 | 60 |  |  | X | 2021-12-31 | Blockware weiss, Stufenfalz und Gefälleplatten
26 | 19100019 | Polystyrol expandiert (EPS) | Polystyrène expansé (EPS) | ISOPOR EPS 20 (036) | ISOPOR EPS 20 (036) | 147 | ISOPOR Schweiz AG |  | 20 | 0.036 | 10-500 | 0.4 | 1450 | 60 | 60 |  |  | X | 2021-12-31 | Blockware weiss, normale und Gefälleplatten
26 | 19100020 | Polystyrol expandiert (EPS) | Polystyrène expansé (EPS) | ISOPOR EPS 15 (038) | ISOPOR EPS 15 (038) | 147 | ISOPOR Schweiz AG |  | 15 | 0.038 | 10-500 | 0.4 | 1450 | 60 | 60 |  |  | X | 2021-12-31 | Blockware weiss
26 | 19100021 | Polystyrol expandiert (EPS) | Polystyrène expansé (EPS) | ISOPOR EPS TS (038) | ISOPOR EPS TS (038) | 147 | ISOPOR Schweiz AG |  | 13 | 0.038 | 11-43 | 0.4 | 1450 | 60 | 60 |  |  | X | 2021-12-31 | elastifiziert, Trittschalldämmung, Platten und Rollen
26 | 19090081 | Polystyrol expandiert (EPS) | Polystyrène expansé (EPS) | AirPor EPS Perimeter grau | AirPor EPS Perimeter grau | 61 | Joma Dämmstoffwerk GmbH |  | 27 | 0.031 | 10-500 | 0.4 | 1450 | 60 | 60 |  |  | X | 2021-12-31 | im Perimeter-Bereich, Wasser nicht drückend
26 | 18040041 | Polystyrol expandiert (EPS) | Polystyrène expansé (EPS) | AirPor EPS PST | AirPor EPS PST | 61 | Joma Dämmstoffwerk GmbH |  | 9-12 | 0.041 | 1980-10-01 | 0.4 | 1450 | 60 | 60 |  |  | X | 2020-06-30 | Trittschalldämmplatte; Nut und Feder, Stufenfalz, Fasen | panneau bruit d'impact; avec rainure et languette, feuillure, chanfrein
26 | 18040042 | Polystyrol expandiert (EPS) | Polystyrène expansé (EPS) | AirPor EPS 15 | AirPor EPS 15 | 61 | Joma Dämmstoffwerk GmbH |  | 15 | 0.039 | 10-500 | 0.4 | 1450 | 60 | 60 |  |  | X | 2020-06-30 | Nut und Feder, Stufenfalz, Fasen | avec rainure et languette, feuillure, chanfrein
26 | 18040043 | Polystyrol expandiert (EPS) | Polystyrène expansé (EPS) | AirPor EPS 18 | AirPor EPS 18 | 61 | Joma Dämmstoffwerk GmbH |  | 18-20 | 0.036 | 10-500 | 0.4 | 1450 | 60 | 60 |  |  | X | 2020-06-30 | Nut und Feder, Stufenfalz, Fasen | avec rainure et languette, feuillure, chanfrein
26 | 18040044 | Polystyrol expandiert (EPS) | Polystyrène expansé (EPS) | AirPor EPS 20 | AirPor EPS 20 | 61 | Joma Dämmstoffwerk GmbH |  | 20 | 0.034 | 10-500 | 0.4 | 1450 | 60 | 60 |  |  | X | 2020-06-30 | Nut und Feder, Stufenfalz, Fasen | avec rainure et languette, feuillure, chanfrein
26 | 18040045 | Polystyrol expandiert (EPS) | Polystyrène expansé (EPS) | AirPor EPS 25 | AirPor EPS 25 | 61 | Joma Dämmstoffwerk GmbH |  | 25 | 0.034 | 10-500 | 0.4 | 1450 | 60 | 60 |  |  | X | 2020-06-30 | Nut und Feder, Stufenfalz, Fasen | avec rainure et languette, feuillure, chanfrein
26 | 18040046 | Polystyrol expandiert (EPS) | Polystyrène expansé (EPS) | AirPor EPS 30 | AirPor EPS 30 | 61 | Joma Dämmstoffwerk GmbH |  | 30 | 0.034 | 10-500 | 0.4 | 1450 | 60 | 60 |  |  | X | 2020-06-30 | Nut und Feder, Stufenfalz, Fasen | avec rainure et languette, feuillure, chanfrein
26 | 18040047 | Polystyrol expandiert (EPS) | Polystyrène expansé (EPS) | AirPor Perimeter | AirPor Perimeter | 61 | Joma Dämmstoffwerk GmbH |  | 27 | 0.034 | 10-500 | 0.4 | 1450 | 60 | 60 |  |  | X | 2020-06-30 | Nut und Feder, Stufenfalz, Fasen | avec rainure et languette, feuillure, chanfrein
26 | 18040048 | Polystyrol expandiert (EPS) | Polystyrène expansé (EPS) | AirPor DUO Therm 030 EPS, AirPor EPS 030 grau | AirPor DUO Therm 030 EPS, AirPor EPS 030 grau | 61 | Joma Dämmstoffwerk GmbH |  | 20 | 0.03 | 10-500 | 0.4 | 1450 | 60 | 60 |  |  | X | 2020-06-30 | Nut und Feder, Stufenfalz, Fasen | avec rainure et languette, feuillure, chanfrein
26 | 18040049 | Polystyrol expandiert (EPS) | Polystyrène expansé (EPS) | AirPor DUO Therm 031 EPS | AirPor DUO Therm 031 EPS | 61 | Joma Dämmstoffwerk GmbH |  | 15 | 0.031 | 10-500 | 0.4 | 1450 | 60 | 60 |  |  | X | 2020-06-30 | 2-Schichtplatte, Nut und Feder, Stufenfalz, Fasen | avec rainure et languette, feuillure, chanfrein
26 | 18040050 | Polystyrol expandiert (EPS) | Polystyrène expansé (EPS) | AirPor EPS 031 grau | AirPor EPS 031 grau | 61 | Joma Dämmstoffwerk GmbH |  | 16 | 0.031 | 10-500 | 0.4 | 1450 | 60 | 60 |  |  | X | 2020-06-30 | Nut und Feder, Stufenfalz, Fasen | avec rainure et languette, feuillure, chanfrein
26 | 18100051 | Polystyrol expandiert (EPS) | Polystyrène expansé (EPS) | KNAUF XTherm ITEx Sun+ | KNAUF XTherm ITEx Sun+ | 154 | KNAUF |  | 16 | 0.031 | 20-400 | 0.4 | 1450 | 60 | 60 |  |  | X | 2020-12-31 | Aussenisolation, Putzträger | isolation par l'extérieur, support d'enduit pour façades
26 | 18100052 | Polystyrol expandiert (EPS) | Polystyrène expansé (EPS) | KNAUF Therm ITEx Th38 SE | KNAUF Therm ITEx Th38 SE | 154 | KNAUF |  | 15 | 0.038 | 20-300 | 0.4 | 1450 | 60 | 60 |  |  | X | 2020-12-31 | Aussenisolation, Putzträger | isolation par l'extérieur, support d'enduit pour façades
26 | 18100053 | Polystyrol expandiert (EPS) | Polystyrène expansé (EPS) | KNAUF Therm Soubassement SE | KNAUF Therm Soubassement SE | 154 | KNAUF |  | 19 | 0.036 | 20-400 | 0.4 | 1450 | 60 | 60 |  |  | X | 2020-12-31 | Aussenisolation, für Wände unter Terrain | Isolation par l'extérieur, pour parois semi-enterrées et murs de soubassement
26 | 18030031 | Polystyrol expandiert (EPS) | Polystyrène expansé (EPS) | SAGEX Nero (030) 15 | SAGEX Nero (030) 15 | 11 | Sager AG |  | 17 | 0.03 | 20-500 | 0.4 | 1450 | 60 | 60 |  |  | X | 2020-06-30 | Platte dunkelgrau für Fussbodendämmung | panneau de mousse dure, gris foncé, pour sols
26 | 18030032 | Polystyrol expandiert (EPS) | Polystyrène expansé (EPS) | SAGEX Nero (030) 20 | SAGEX Nero (030) 20 | 11 | Sager AG |  | 20 | 0.03 | 20-300 | 0.4 | 1450 | 60 | 60 |  |  | X | 2020-06-30 | Platte dunkelgrau | panneau de mousse dure, gris foncé
26 | 18030033 | Polystyrol expandiert (EPS) | Polystyrène expansé (EPS) | SAGEX Nero (030) 25 | SAGEX Nero (030) 25 | 11 | Sager AG |  | 25 | 0.03 | 20-300 | 0.4 | 1450 | 60 | 60 |  |  | X | 2020-06-30 | Platte dunkelgrau | panneau de mousse dure, gris foncé
26 | 18030034 | Polystyrol expandiert (EPS) | Polystyrène expansé (EPS) | SAGEX Zebra (030) | SAGEX Zebra (030) | 11 | Sager AG |  | 17 | 0.03 | 60-300 | 0.4 | 1450 | 60 | 60 |  |  | X | 2020-06-30 | AWD-Platte, Deckschicht gelb mit Zebrakopf | panneau à crépir
26 | 18030037 | Polystyrol expandiert (EPS) | Polystyrène expansé (EPS) | SAGEX (033) 30 | SAGEX (033) 30 | 11 | Sager AG |  | 30 | 0.033 | 10-500 | 0.4 | 1450 | 60 | 60 |  |  | X | 2020-06-30 | Fassaden-Dämmplatten | panneau façade
26 | 18030038 | Polystyrol expandiert (EPS) | Polystyrène expansé (EPS) | SAGEX (033) DS 150 | SAGEX (033) DS 150 | 11 | Sager AG |  | 25 | 0.033 | 20-100 | 0.4 | 1450 | 60 | 60 |  |  | X | 2020-06-30 | für Unterlagsboden mit hoher Druckbeanspruchung | pour chape, haute contrainte de compression
26 | 18030039 | Polystyrol expandiert (EPS) | Polystyrène expansé (EPS) | SAGEX (036) 20 | SAGEX (036) 20 | 11 | Sager AG |  | 20 | 0.036 | 10-500 | 0.4 | 1450 | 60 | 60 |  |  | X | 2020-06-30 | Dämmplatte weiss | panneau isolant blanc
26 | 18030040 | Polystyrol expandiert (EPS) | Polystyrène expansé (EPS) | SAGEX (038) 15 | SAGEX (038) 15 | 11 | Sager AG |  | 15 | 0.038 | 10-500 | 0.4 | 1450 | 60 | 60 |  |  | X | 2020-06-30 | Dämmplatte weiss | panneau isolant blanc
26 | 18030071 | Polystyrol expandiert (EPS) | Polystyrène expansé (EPS) | Sarna-Granol K5 EPS 030 GR | Sarna-Granol K5 EPS 030 GR | 14 | Sarna-Granol AG |  | 15 | 0.03 | 40-300 | 0.4 | 1450 | 60 | 60 |  |  | X | 2020-06-30 | für verputzte Aussenwanddämmsysteme | panneau à crépir
26 | 18100041 | Polystyrol expandiert (EPS) | Polystyrène expansé (EPS) | S-Therm Plus | S-Therm Plus | 6 | Sika Schweiz AG |  | 25 | 0.029 | 40-300 | 0.4 | 1450 | 60 | 60 |  |  | X | 2020-12-31 | für Flach- und Steildach, rundumlaufender Stufenfalz | pour toits plats et inclinés; à battues tout autour
26 | 18100042 | Polystyrol expandiert (EPS) | Polystyrène expansé (EPS) | S-Therm Duro | S-Therm Duro | 6 | Sika Schweiz AG |  | 45 | 0.032 | 40-300 | 0.4 | 1450 | 60 | 60 |  |  | X | 2020-12-31 | für Flach- und Steildach, rundumlaufender Stufenfalz, druckfest | pour toits plats et inclinés; à battues tout autour, résistant à la compression
26 | 18100043 | Polystyrol expandiert (EPS) | Polystyrène expansé (EPS) | S-Therm Roof | S-Therm Roof | 6 | Sika Schweiz AG |  | 25 | 0.034 | 40-300 | 0.4 | 1450 | 60 | 60 |  |  | X | 2020-12-31 | für Flach- und Steildach, rundumlaufender Stufenfalz | pour toits plats et inclinés; à battues tout autour
26 | 19100191 | Polystyrol expandiert (EPS) | Polystyrène expansé (EPS) | NEOSTIR EPS 100 | NEOSTIR EPS 100 | 157 | Soprema s.r.l. |  | 17-21 | 0.031 | 20-300 | 0.4 | 1450 | 60 | 60 |  |  | X | 2021-12-31 | EPS grau für Fassade und Flachdach | EPS gris pour façade et toit plat
26 | 19100192 | Polystyrol expandiert (EPS) | Polystyrène expansé (EPS) | NEOSTIR 029 | NEOSTIR 029 | 157 | Soprema s.r.l. |  | 24-30 | 0.029 | 40-300 | 0.4 | 1450 | 60 | 60 |  |  | X | 2021-12-31 | für Fassade und Flachdach | pour façade et toit plat
26 | 19100193 | Polystyrol expandiert (EPS) | Polystyrène expansé (EPS) | NEOSTIR GW 30 | NEOSTIR GW 30 | 157 | Soprema s.r.l. |  | 18-24 | 0.03 | 50-240 | 0.4 | 1450 | 60 | 60 |  |  | X | 2021-12-31 | für Fassade und Flachdach | pour façade et toit plat
26 | 19100194 | Polystyrol expandiert (EPS) | Polystyrène expansé (EPS) | SIRAPOR 034 | SIRAPOR 034 | 157 | Soprema s.r.l. |  | 21-25 | 0.034 | 40-300 | 0.4 | 1450 | 60 | 60 |  |  | X | 2021-12-31 | für Fassade und Flachdach | pour façade et toit plat
26 | 19100195 | Polystyrol expandiert (EPS) | Polystyrène expansé (EPS) | SIRAPOR EPS 100 | SIRAPOR EPS 100 | 157 | Soprema s.r.l. |  | 17-21 | 0.036 | 20-300 | 0.4 | 1450 | 60 | 60 |  |  | X | 2021-12-31 | für Fassade und Flachdach | pour façade et toit plat
26 | 19100196 | Polystyrol expandiert (EPS) | Polystyrène expansé (EPS) | SIRAPOR EPS 200 | SIRAPOR EPS 200 | 157 | Soprema s.r.l. |  | 27-31 | 0.033 | 20-300 | 0.4 | 1450 | 60 | 60 |  |  | X | 2021-12-31 | für Fassade und Flachdach | pour façade et toit plat
26 | 19100156 | Polystyrol expandiert (EPS) | Polystyrène expansé (EPS) | steinopor EPS plus 031 | steinopor EPS plus 031 | 87 | Steinbacher Dämmstoff GmbH |  | 17-23 | 0.031 | 20-300 | 0.4 | 1450 | 60 | 60 |  |  | X | 2021-12-31 | Blockware, unbeschichtet | produit fabriqué en blocs
26 | 19100157 | Polystyrol expandiert (EPS) | Polystyrène expansé (EPS) | steinopor EPS - 120 kPa | steinopor EPS - 120 kPa | 87 | Steinbacher Dämmstoff GmbH |  | 23-27 | 0.034 | 20-500 | 0.4 | 1450 | 60 | 60 |  |  | X | 2021-12-31 | Blockware, unbeschichtet | produit fabriqué en blocs
26 | 19100158 | Polystyrol expandiert (EPS) | Polystyrène expansé (EPS) | steinopor EPS - 100 kPa | steinopor EPS - 100 kPa | 87 | Steinbacher Dämmstoff GmbH |  | 17-23 | 0.036 | 20-500 | 0.4 | 1450 | 60 | 60 |  |  | X | 2021-12-31 | Blockware, unbeschichtet | produit fabriqué en blocs
26 | 19100159 | Polystyrol expandiert (EPS) | Polystyrène expansé (EPS) | steinopor EPS-F 20 | steinopor EPS-F 20 | 87 | Steinbacher Dämmstoff GmbH |  | 18-22 | 0.036 | 10-500 | 0.4 | 1450 | 60 | 60 |  |  | X | 2021-12-31 | Blockware, unbeschichtet | produit fabriqué en blocs
26 | 19100160 | Polystyrol expandiert (EPS) | Polystyrène expansé (EPS) | steinopor EPS-F plus | steinopor EPS-F plus | 87 | Steinbacher Dämmstoff GmbH |  | 15-24 | 0.031 | 10-500 | 0.4 | 1450 | 60 | 60 |  |  | X | 2021-12-31 | Blockware, unbeschichtet | produit fabriqué en blocs
26 | 19100161 | Polystyrol expandiert (EPS) | Polystyrène expansé (EPS) | steinodur PSN | steinodur PSN | 87 | Steinbacher Dämmstoff GmbH |  | 25-35 | 0.035 | 50-200 | 0.4 | 1450 | 60 | 60 |  |  | X | 2021-12-31 | Automatenplatte | produit moulé
26 | 19100162 | Polystyrol expandiert (EPS) | Polystyrène expansé (EPS) | steinopor Roll EPS-T plus | steinopor Roll EPS-T plus | 87 | Steinbacher Dämmstoff GmbH |  | 10-15 | 0.032 | 20-40 | 0.4 | 1450 | 60 | 60 |  |  | X | 2021-12-31 | Trittschalldämmung, Blockware elastifiziert, Platten oder Rollen | panneau bruit d'impact, produit en blocs, élastifié, panneaux ou rouleaux
26 | 19100163 | Polystyrol expandiert (EPS) | Polystyrène expansé (EPS) | steinopor EPS plus 029 | steinopor EPS plus 029 | 87 | Steinbacher Dämmstoff GmbH |  | 21-25 | 0.029 | 50-300 | 0.4 | 1450 | 60 | 60 |  |  | X | 2021-12-31 | Blockware, unbeschichtet | produit fabriqué en blocs
26 | 17110014 | Polystyrol expandiert (EPS) | Polystyrène expansé (EPS) | steinopor EPS-F | steinopor EPS-F | 87 | Steinbacher Dämmstoff GmbH |  | 15-18 | 0.038 | 10-500 | 0.4 | 1450 | 60 | 60 |  |  | X | 2019-12-31 | Blockware, unbeschichtet | produit fabriqué en blocs
26 | 17110018 | Polystyrol expandiert (EPS) | Polystyrène expansé (EPS) | steinodur UKD | steinodur UKD | 87 | Steinbacher Dämmstoff GmbH |  | 30-40 | 0.037 | 50-250 | 0.4 | 1450 | 60 | 60 |  |  | X | 2019-12-31 | Automatenplatte, Stufenfalz | produit moulé, à battues
26 | 17110019 | Polystyrol expandiert (EPS) | Polystyrène expansé (EPS) | steinodur UKD plus | steinodur UKD plus | 87 | Steinbacher Dämmstoff GmbH |  | 25-35 | 0.032 | 100-250 | 0.4 | 1450 | 60 | 60 |  |  | X | 2019-12-31 | Automatenplatte, Stufenfalz | produit moulé, à battues
26 | 17110026 | Polystyrol expandiert (EPS) | Polystyrène expansé (EPS) | steinodur SPL | steinodur SPL | 87 | Steinbacher Dämmstoff GmbH |  | 26-36 | 0.035 | 20-400 | 0.4 | 1450 | 60 | 60 |  |  | X | 2019-12-31 | Automatenplatte | produit moulé
26 | 19090022 | Polystyrol expandiert (EPS) | Polystyrène expansé (EPS) | swissporLAMBDA universell 031 | swissporLAMBDA universell 031 | 17 | swisspor AG |  | ca. 15 | 0.031 | 10-400 | 0.4 | 1450 | 60 | 60 |  |  | X | 2021-12-31
26 | 19090023 | Polystyrol expandiert (EPS) | Polystyrène expansé (EPS) | swissporLAMBDA Vento | swissporLAMBDA Vento | 17 | swisspor AG |  | ca. 15 | 0.031 | 60-320 | 0.4 | 1450 | 60 | 60 |  |  | X | 2021-12-31 | Blockware | produit fabriqué en blocs
26 | 19090024 | Polystyrol expandiert (EPS) | Polystyrène expansé (EPS) | swissporLAMBDA White 031 | swissporLAMBDA White 031 | 17 | swisspor AG |  | ca. 15 | 0.031 | 60-320 | 0.4 | 1450 | 60 | 60 |  |  | X | 2021-12-31 | Kern grau, beidseitig weiss kaschiert | noyau gris, couche blanche sur les deux faces
26 | 19090025 | Polystyrol expandiert (EPS) | Polystyrène expansé (EPS) | swissporLAMBDA White Mono 031 | swissporLAMBDA White Mono 031 | 17 | swisspor AG |  | ca. 15 | 0.031 | 60-320 | 0.4 | 1450 | 60 | 60 |  |  | X | 2021-12-31 | Kern grau, einseitig weiss kaschiert | noyau gris, couche blanche sur une face
26 | 18100231 | Polystyrol expandiert (EPS) | Polystyrène expansé (EPS) | swissporEPS 15 | swissporEPS 15 | 17 | swisspor AG |  | 15 | 0.038 | 10-500 | 0.4 | 1450 | 60 | 60 |  |  | X | 2020-12-31 | Blockware | produit fabriqué en blocs
26 | 18100232 | Polystyrol expandiert (EPS) | Polystyrène expansé (EPS) | swissporEPS 15 R100% | swissporEPS 15 R100% | 17 | swisspor AG |  | 15 | 0.038 | 10-500 | 0.4 | 1450 | 60 | 60 |  |  | X | 2020-12-31 | Blockware | produit fabriqué en blocs
26 | 18100233 | Polystyrol expandiert (EPS) | Polystyrène expansé (EPS) | swissporEPS 20 | swissporEPS 20 | 17 | swisspor AG |  | 20 | 0.036 | 10-500 | 0.4 | 1450 | 60 | 60 |  |  | X | 2020-12-31 | Blockware | produit fabriqué en blocs
26 | 18100234 | Polystyrol expandiert (EPS) | Polystyrène expansé (EPS) | swissporEPS 30 | swissporEPS 30 | 17 | swisspor AG |  | 30 | 0.033 | 10-500 | 0.4 | 1450 | 60 | 60 |  |  | X | 2020-12-31 | Blockware | produit fabriqué en blocs
26 | 18100235 | Polystyrol expandiert (EPS) | Polystyrène expansé (EPS) | swissporEPS R100 Recyclat | swissporEPS R 100% recyclé | 17 | swisspor AG |  | 28 | 0.033 | 10-400 | 0.4 | 1450 | 60 | 60 |  |  | X | 2020-12-31 | Blockware | produit fabriqué en blocs
26 | 18100236 | Polystyrol expandiert (EPS) | Polystyrène expansé (EPS) | swissporEPS Sockeldämmplatte blau | swissporEPS Sockeldämmplatte blau | 17 | swisspor AG |  | 30 | 0.033 | 50-300 | 0.4 | 1450 | 60 | 60 |  |  | X | 2020-12-31 | formgeschäumt, Stufenfalz | produit moulé, à battues
26 | 18100237 | Polystyrol expandiert (EPS) | Polystyrène expansé (EPS) | swissporEPS Perimeter | swissporEPS Panneau périmétrique | 17 | swisspor AG |  | 29 | 0.033 | 50-400 | 0.4 | 1450 | 60 | 60 |  |  | X | 2020-12-31 | formgeschäumt, Stufenfalz | produit moulé, à battues
26 | 18100238 | Polystyrol expandiert (EPS) | Polystyrène expansé (EPS) | swissporEPS Perimeter Drain | swissporEPS Drain périmétrique | 17 | swisspor AG |  | 29 | 0.033 | 50-400 | 0.4 | 1450 | 60 | 60 |  |  | X | 2020-12-31 | formgeschäumt, Stufenfalz, mit Filtervlies | produit moulé, à battues, avec revêtement en non-tissé
26 | 18100239 | Polystyrol expandiert (EPS) | Polystyrène expansé (EPS) | swissporEPS-T (Trittschalldämmplatte) | swissporEPS-T (isolation phonique) | 17 | swisspor AG |  | 10-15 | 0.039 | 1950-10-01 | 0.4 | 1450 | 60 | 60 |  |  | X | 2020-12-31 | Platten auf Rollen, elastifiziert | matériau élastifié, en panneaux sur rouleaux
26 | 18100240 | Polystyrol expandiert (EPS) | Polystyrène expansé (EPS) | swissporEPS-T HD (Trittschalldämmplatte) | swissporEPS-T HD (isolation phonique) | 17 | swisspor AG |  | 20-25 | 0.034 | 20-40 | 0.4 | 1450 | 60 | 60 |  |  | X | 2020-12-31 | Platten auf Rollen, elastifiziert | matériau élastifié, en panneaux sur rouleaux
26 | 18100241 | Polystyrol expandiert (EPS) | Polystyrène expansé (EPS) | swissporEPS 150 Boden | swissporEPS 150 Sol | 17 | swisspor AG |  | min. 25 | 0.033 | 20-500 | 0.4 | 1450 | 60 | 60 |  |  | X | 2020-12-31 | Blockware | produit fabriqué en blocs
26 | 18100242 | Polystyrol expandiert (EPS) | Polystyrène expansé (EPS) | swissporEPS Roof | swissporEPS Roof | 17 | swisspor AG |  | min. 23 | 0.034 | 20-500 | 0.4 | 1450 | 60 | 60 |  |  | X | 2020-12-31 | Blockware | produit fabriqué en blocs
26 | 18100243 | Polystyrol expandiert (EPS) | Polystyrène expansé (EPS) | swissporEPS Roof ECO | swissporEPS Roof ECO | 17 | swisspor AG |  | 28 | 0.033 | 80-400 | 0.4 | 1450 | 60 | 60 |  |  | X | 2020-12-31 | formgeschäumt, Stufenfalz | produit moulé, à battues
26 | 18100244 | Polystyrol expandiert (EPS) | Polystyrène expansé (EPS) | swissporLAMBDA Sockel 030 | swissporLAMBDA Socle 030 | 17 | swisspor AG |  | 25 | 0.03 | 80-400 | 0.4 | 1450 | 60 | 60 |  |  | X | 2020-12-31
26 | 18100245 | Polystyrol expandiert (EPS) | Polystyrène expansé (EPS) | swissporLAMBDA Roof | swissporLAMBDA Roof | 17 | swisspor AG |  | min. 23 | 0.029 | 10-400 | 0.4 | 1450 | 60 | 60 |  |  | X | 2020-12-31 | Blockware | produit fabriqué en blocs
26 | 18100246 | Polystyrol expandiert (EPS) | Polystyrène expansé (EPS) | swissporLAMBDA Vento Premium | swissporLAMBDA Vento Premium | 17 | swisspor AG |  | min. 23 | 0.029 | 10-400 | 0.4 | 1450 | 60 | 60 |  |  | X | 2020-12-31 | Blockware | produit fabriqué en blocs
26 | 18100247 | Polystyrol expandiert (EPS) | Polystyrène expansé (EPS) | swissporLAMBDA Cassette | swissporLAMBDA Cassette | 17 | swisspor AG |  | min. 23 | 0.029 | 10-400 | 0.4 | 1450 | 60 | 60 |  |  | X | 2020-12-31 | Blockware | produit fabriqué en blocs
26 | 18100248 | Polystyrol expandiert (EPS) | Polystyrène expansé (EPS) | swissporLAMBDA universell 029 | swissporLAMBDA Universel 029 | 17 | swisspor AG |  | min. 23 | 0.029 | 10-400 | 0.4 | 1450 | 60 | 60 |  |  | X | 2020-12-31 | Blockware | produit fabriqué en blocs
26 | 18100249 | Polystyrol expandiert (EPS) | Polystyrène expansé (EPS) | swissporLAMBDA-T (Trittschalldämmplatte) | swissporLAMBDA-T (isolation phonique) | 17 | swisspor AG |  | 10-15 | 0.031 | 1950-10-01 | 0.4 | 1450 | 60 | 60 |  |  | X | 2020-12-31 | Platten auf Rollen | panneaux sur rouleaux
26 | 18050051 | Polystyrol expandiert (EPS) | Polystyrène expansé (EPS) | swissporLAMBDA Fassade 030 | swissporLAMBDA Façade 030 | 17 | swisspor AG |  | 18 | 0.03 | 20-400 | 0.4 | 1450 | 60 | 60 |  |  | X | 2020-06-30 | Blockware | produit fabriqué en blocs
26 | 18050052 | Polystyrol expandiert (EPS) | Polystyrène expansé (EPS) | swissporLAMBDA White 030 | swissporLAMBDA White 030 | 17 | swisspor AG |  | 19 | 0.03 | 80-400 | 0.4 | 1450 | 60 | 60 |  |  | X | 2020-06-30 | Kern grau, beidseitig weiss kaschiert | noyau gris, couche blanche sur les deux faces
26 | 18050053 | Polystyrol expandiert (EPS) | Polystyrène expansé (EPS) | swissporLAMBDA White Mono 030 | swissporLAMBDA White Mono 030 | 17 | swisspor AG |  | 19 | 0.03 | 80-400 | 0.4 | 1450 | 60 | 60 |  |  | X | 2020-06-30 | Kern grau, einseitig weiss kaschiert | noyau gris, couche blanche sur une face
49 | 49.01 | Polystyrol expandiert (EPS), Granulat | Polystyrène expansé (EPS), granules | Polystyrol expandiert (EPS): lose; nicht SIA-kontrolliert | Polystyrène expansé (EPS): en vrac; non contrôlé par SIA |  |  | 10-30 |  | 0.05 |  | 0.4 | 1450 |  |  | X |  |  |  | an der Verwendungsstelle hergestellte Wärmedämmstoffe | isolation thermique exécutée in situ
49 | 18110023 | Polystyrol-Granulat | Polystyrène expansé (EPS), granules | isofloc pearl | isofloc pearl | 10 | isofloc AG |  | 20-25 | 0.033 | variabel | 0.39 | 1400 | 2 | 2 |  |  | X | 2020-12-31 | Kerndämmung in Mauerwerk | isolation intermédiaire pour double mur
44 | 44.01 | Polystyrolplatten (EPS), zementgebunden | Panneaux en polystyrène (EPS), liées au ciment
44 | 19080041 | Polystyrolplatten, zementgebunden | Panneaux de polystyrène, liés au ciment | Prottelith Dämmplatte | Prottelith panneau isolant | 92 | Alther Bau Consulting GmbH |  | 200 | 0.06 | 50-300 | [6 empty] | X | 2021-12-31 | mit und ohne Nut und Feder; Schalungseinlage; zur nachträgl. Montage
27 | 27.01 | Polystyrol extrudiert (XPS) | Polystyrène extrudé (XPS) | Polystyrol extrudiert (XPS), Platten; nicht SIA-kontrolliert | Polystyrène extrudé (XPS), panneaux; non contrôlé par SIA |  |  | 25-65 |  | 0.042 |  | 0.4 | 1450 | 150 | 150 | X | X
27 | 18040111 | Polystyrol extrudiert (XPS) | Polystyrène extrudé (XPS) | Styrisol | Styrisol | 38 | Abriso nv |  | 31-41 | 0.035 | 20-160 | 0.4 | 1450 | 150 | 150 |  |  | X | 2020-06-30
27 | 18040112 | Polystyrol extrudiert (XPS) | Polystyrène extrudé (XPS) | Styrisol 500 | Styrisol 500 | 38 | Abriso nv |  | 32-44 | 0.035 | 50-120 | 0.4 | 1450 | 150 | 150 |  |  | X | 2020-06-30
27 | 18040113 | Polystyrol extrudiert (XPS) | Polystyrène extrudé (XPS) | Styrisol GR-300 | Styrisol GR-300 | 38 | Abriso nv |  | 30-40 | 0.035 | 20-160 | 0.4 | 1450 | 150 | 150 |  |  | X | 2020-06-30
27 | 18040114 | Polystyrol extrudiert (XPS) | Polystyrène extrudé (XPS) | Styrisol GR-500 | Styrisol GR-500 | 38 | Abriso nv |  | 32-44 | 0.035 | 50-160 | 0.4 | 1450 | 150 | 150 |  |  | X | 2020-06-30
27 | 19120013 | Polystyrol extrudiert (XPS) | Polystyrène extrudé (XPS) | Austrotherm XPS TOP P TB | Austrotherm XPS TOP P TB | 49 | Austrotherm GmbH |  | 30 | 0.035 | 180-400 | 0.4 | 1450 | 150 | 150 |  |  | X | 2021-12-31
27 | 19120014 | Polystyrol extrudiert (XPS) | Polystyrène extrudé (XPS) | Austrotherm XPS TOP 30 TB | Austrotherm XPS TOP 30 TB | 49 | Austrotherm GmbH |  | 30 | 0.035 | 180-400 | 0.4 | 1450 | 150 | 150 |  |  | X | 2021-12-31
27 | 19120015 | Polystyrol extrudiert (XPS) | Polystyrène extrudé (XPS) | Austrotherm XPS TOP 50 TB | Austrotherm XPS TOP 50 TB | 49 | Austrotherm GmbH |  | 34 | 0.035 | 180-400 | 0.4 | 1450 | 150 | 150 |  |  | X | 2021-12-31
27 | 19120016 | Polystyrol extrudiert (XPS) | Polystyrène extrudé (XPS) | Austrotherm XPS TOP 70 TB | Austrotherm XPS TOP 70 TB | 49 | Austrotherm GmbH |  | 39 | 0.035 | 180-400 | 0.4 | 1450 | 150 | 150 |  |  | X | 2021-12-31
27 | 19120017 | Polystyrol extrudiert (XPS) | Polystyrène extrudé (XPS) | Austrotherm XPS Premium P | Austrotherm XPS Premium P | 49 | Austrotherm GmbH |  | 30 | 0.027 | 80-400 | 0.4 | 1450 | 150 | 150 |  |  | X | 2021-12-31 | geprägt
27 | 19120018 | Polystyrol extrudiert (XPS) | Polystyrène extrudé (XPS) | Austrotherm XPS Premium 30 | Austrotherm XPS Premium 30 | 49 | Austrotherm GmbH |  | 35 | 0.027 | 40-400 | 0.4 | 1450 | 150 | 150 |  |  | X | 2021-12-31
27 | 19120021 | Polystyrol extrudiert (XPS) | Polystyrène extrudé (XPS) | Austrotherm XPS TOP P | Austrotherm XPS TOP P | 49 | Austrotherm GmbH |  | 33 | 0.033 | 30-60 | 0.4 | 1450 | 150 | 150 |  |  | X | 2021-12-31
27 | 19120022 | Polystyrol extrudiert (XPS) | Polystyrène extrudé (XPS) | Austrotherm XPS TOP P | Austrotherm XPS TOP P | 49 | Austrotherm GmbH |  | 33 | 0.035 | 70-80 | 0.4 | 1450 | 150 | 150 |  |  | X | 2021-12-31
27 | 19120023 | Polystyrol extrudiert (XPS) | Polystyrène extrudé (XPS) | Austrotherm XPS TOP P | Austrotherm XPS TOP P | 49 | Austrotherm GmbH |  | 33 | 0.036 | 100-160 | 0.4 | 1450 | 150 | 150 |  |  | X | 2021-12-31
27 | 19120031 | Polystyrol extrudiert (XPS) | Polystyrène extrudé (XPS) | Austrotherm XPS TOP 30 | Austrotherm XPS TOP 30 | 49 | Austrotherm GmbH |  | 33 | 0.033 | 30 + 60 | 0.4 | 1450 | 150 | 150 |  |  | X | 2021-12-31
27 | 19120032 | Polystyrol extrudiert (XPS) | Polystyrène extrudé (XPS) | Austrotherm XPS TOP 30 | Austrotherm XPS TOP 30 | 49 | Austrotherm GmbH |  | 33 | 0.032 | 40-50 | 0.4 | 1450 | 150 | 150 |  |  | X | 2021-12-31
27 | 19120033 | Polystyrol extrudiert (XPS) | Polystyrène extrudé (XPS) | Austrotherm XPS TOP 30 | Austrotherm XPS TOP 30 | 49 | Austrotherm GmbH |  | 33 | 0.035 | 70-120 | 0.4 | 1450 | 150 | 150 |  |  | X | 2021-12-31
27 | 19120034 | Polystyrol extrudiert (XPS) | Polystyrène extrudé (XPS) | Austrotherm XPS TOP 30 | Austrotherm XPS TOP 30 | 49 | Austrotherm GmbH |  | 33 | 0.036 | 140-160 | 0.4 | 1450 | 150 | 150 |  |  | X | 2021-12-31
27 | 19120041 | Polystyrol extrudiert (XPS) | Polystyrène extrudé (XPS) | Austrotherm XPS TOP 50 | Austrotherm XPS TOP 50 | 49 | Austrotherm GmbH |  | 34 | 0.033 | 40-60 | 0.4 | 1450 | 150 | 150 |  |  | X | 2021-12-31
27 | 19120042 | Polystyrol extrudiert (XPS) | Polystyrène extrudé (XPS) | Austrotherm XPS TOP 50 | Austrotherm XPS TOP 50 | 49 | Austrotherm GmbH |  | 34 | 0.035 | 80-140 | 0.4 | 1450 | 150 | 150 |  |  | X | 2021-12-31
27 | 19120043 | Polystyrol extrudiert (XPS) | Polystyrène extrudé (XPS) | Austrotherm XPS TOP 50 | Austrotherm XPS TOP 50 | 49 | Austrotherm GmbH |  | 34 | 0.036 | 160 | 0.4 | 1450 | 150 | 150 |  |  | X | 2021-12-31
27 | 19120051 | Polystyrol extrudiert (XPS) | Polystyrène extrudé (XPS) | Austrotherm XPS TOP 70 | Austrotherm XPS TOP 70 | 49 | Austrotherm GmbH |  | 39 | 0.033 | 50-60 | 0.4 | 1450 | 150 | 150 |  |  | X | 2021-12-31
27 | 19120052 | Polystyrol extrudiert (XPS) | Polystyrène extrudé (XPS) | Austrotherm XPS TOP 70 | Austrotherm XPS TOP 70 | 49 | Austrotherm GmbH |  | 39 | 0.035 | 80-140 | 0.4 | 1450 | 150 | 150 |  |  | X | 2021-12-31
27 | 19120053 | Polystyrol extrudiert (XPS) | Polystyrène extrudé (XPS) | Austrotherm XPS TOP 70 | Austrotherm XPS TOP 70 | 49 | Austrotherm GmbH |  | 39 | 0.036 | 160 | 0.4 | 1450 | 150 | 150 |  |  | X | 2021-12-31
27 | 18100011 | Polystyrol extrudiert (XPS) | Polystyrène extrudé (XPS) | Styrodur 2800 C | Styrodur 2800 C | 45 | BASF SE |  | 28-45 | 0.033 | 20-40 | 0.4 | 1450 | 150 | 150 |  |  | X | 2020-12-31
27 | 18100012 | Polystyrol extrudiert (XPS) | Polystyrène extrudé (XPS) | Styrodur 2800 C, Styrodur 3035 CS | Styrodur 2800 C, Styrodur 3035 CS | 45 | BASF SE |  | 28-48 | 0.034 | 50-60 | 0.4 | 1450 | 150 | 150 |  |  | X | 2020-12-31
27 | 18100013 | Polystyrol extrudiert (XPS) | Polystyrène extrudé (XPS) | Styrodur 2800 C, Styrodur 3035 CS | Styrodur 2800 C, Styrodur 3035 CS | 45 | BASF SE |  | 28-48 | 0.035 | 80-100 | 0.4 | 1450 | 150 | 150 |  |  | X | 2020-12-31
27 | 18100014 | Polystyrol extrudiert (XPS) | Polystyrène extrudé (XPS) | Styrodur 2800 C, Styrodur 3035 CS | Styrodur 2800 C, Styrodur 3035 CS | 45 | BASF SE |  | 28-45 | 0.036 | 120 | 0.4 | 1450 | 150 | 150 |  |  | X | 2020-12-31
27 | 18100015 | Polystyrol extrudiert (XPS) | Polystyrène extrudé (XPS) | Styrodur 2800 C, Styrodur 3035 CS | Styrodur 2800 C, Styrodur 3035 CS | 45 | BASF SE |  | 28-45 | 0.038 | 140-200 | 0.4 | 1450 | 150 | 150 |  |  | X | 2020-12-31
27 | 18030011 | Polystyrol extrudiert (XPS) | Polystyrène extrudé (XPS) | Styrodur 3000 CS | Styrodur 3000 CS | 45 | BASF SE |  | 28-45 | 0.033 | 30-240 | 0.4 | 1450 | 150 | 150 |  |  | X | 2020-06-30
27 | 18030012 | Polystyrol extrudiert (XPS) | Polystyrène extrudé (XPS) | Styrodur 4000 CS | Styrodur 4000 CS | 45 | BASF SE |  | 28-45 | 0.035 | 60-240 | 0.4 | 1450 | 150 | 150 |  |  | X | 2020-06-30
27 | 18030013 | Polystyrol extrudiert (XPS) | Polystyrène extrudé (XPS) | Styrodur 5000 CS | Styrodur 5000 CS | 45 | BASF SE |  | 28-45 | 0.035 | 60-240 | 0.4 | 1450 | 150 | 150 |  |  | X | 2020-06-30
27 | 19080081 | Polystyrol extrudiert (XPS) | Polystyrène extrudé (XPS) | Floormate 500-AP | Floormate 500-AP | 178 | Ravago Building Solutions GmbH |  | 40 | 0.034 | < 80 | 0.4 | 1450 | 150 | 150 |  |  | X | 2021-12-31 | Stufenfalz, glatte Oberfläche | chants à battues, surface plate
27 | 19080082 | Polystyrol extrudiert (XPS) | Polystyrène extrudé (XPS) | Floormate 500-AP | Floormate 500-AP | 178 | Ravago Building Solutions GmbH |  | 40 | 0.035 | 80-120 | 0.4 | 1450 | 150 | 150 |  |  | X | 2021-12-31 | Stufenfalz, glatte Oberfläche | chants à battues, surface plate
27 | 19080083 | Polystyrol extrudiert (XPS) | Polystyrène extrudé (XPS) | Floormate 500-AP | Floormate 500-AP | 178 | Ravago Building Solutions GmbH |  | 40 | 0.036 | 121-200 | 0.4 | 1450 | 150 | 150 |  |  | X | 2021-12-31 | Stufenfalz, glatte Oberfläche | chants à battues, surface plate
27 | 19080091 | Polystyrol extrudiert (XPS) | Polystyrène extrudé (XPS) | Floormate 700-AP | Floormate 700-AP | 178 | Ravago Building Solutions GmbH |  | 45 | 0.034 | < 80 | 0.4 | 1450 | 150 | 150 |  |  | X | 2021-12-31 | Stufenfalz, glatte Oberfläche | chants à battues, surface plate
27 | 19080092 | Polystyrol extrudiert (XPS) | Polystyrène extrudé (XPS) | Floormate 700-AP | Floormate 700-AP | 178 | Ravago Building Solutions GmbH |  | 45 | 0.035 | 80-120 | 0.4 | 1450 | 150 | 150 |  |  | X | 2021-12-31 | Stufenfalz, glatte Oberfläche | chants à battues, surface plate
27 | 19080101 | Polystyrol extrudiert (XPS) | Polystyrène extrudé (XPS) | Styrofoam IB-AP | Styrofoam IB-AP | 178 | Ravago Building Solutions GmbH |  | 33 | 0.033 | ≤ 80 | 0.4 | 1450 | 150 | 150 |  |  | X | 2021-12-31 | gerade Kante, gefräste Oberfläche | chants plats, surface fraisée
27 | 19080102 | Polystyrol extrudiert (XPS) | Polystyrène extrudé (XPS) | Styrofoam IB-AP | Styrofoam IB-AP | 178 | Ravago Building Solutions GmbH |  | 33 | 0.034 | 81-120 | 0.4 | 1450 | 150 | 150 |  |  | X | 2021-12-31 | gerade Kante, gefräste Oberfläche | chants plats, surface fraisée
27 | 19080103 | Polystyrol extrudiert (XPS) | Polystyrène extrudé (XPS) | Styrofoam IB-AP | Styrofoam IB-AP | 178 | Ravago Building Solutions GmbH |  | 33 | 0.036 | 121-200 | 0.4 | 1450 | 150 | 150 |  |  | X | 2021-12-31 | gerade Kante, gefräste Oberfläche | chants plats, surface fraisée
27 | 19080111 | Polystyrol extrudiert (XPS) | Polystyrène extrudé (XPS) | Styrofoam TG-AP | Styrofoam TG-AP | 178 | Ravago Building Solutions GmbH |  | 33 | 0.033 | ≤ 80 | 0.4 | 1450 | 150 | 150 |  |  | X | 2021-12-31 | Nut und Feder, glatte Oberfläche | rainure et languette, surface plate
27 | 19080112 | Polystyrol extrudiert (XPS) | Polystyrène extrudé (XPS) | Styrofoam TG-AP | Styrofoam TG-AP | 178 | Ravago Building Solutions GmbH |  | 33 | 0.034 | 81-100 | 0.4 | 1450 | 150 | 150 |  |  | X | 2021-12-31 | Nut und Feder, glatte Oberfläche | rainure et languette, surface plate
27 | 19080121 | Polystyrol extrudiert (XPS) | Polystyrène extrudé (XPS) | Roofmate SL-AP | Roofmate SL-AP | 178 | Ravago Building Solutions GmbH |  | 33 | 0.033 | ≤ 80 | 0.4 | 1450 | 150 | 150 |  |  | X | 2021-12-31 | Stufenfalz, glatte Oberfläche | chants à battues, surface plate
27 | 19080122 | Polystyrol extrudiert (XPS) | Polystyrène extrudé (XPS) | Roofmate SL-AP | Roofmate SL-AP | 178 | Ravago Building Solutions GmbH |  | 33 | 0.034 | 81-120 | 0.4 | 1450 | 150 | 150 |  |  | X | 2021-12-31 | Stufenfalz, glatte Oberfläche | chants à battues, surface plate
27 | 19080123 | Polystyrol extrudiert (XPS) | Polystyrène extrudé (XPS) | Roofmate SL-AP | Roofmate SL-AP | 178 | Ravago Building Solutions GmbH |  | 33 | 0.036 | 121-200 | 0.4 | 1450 | 150 | 150 |  |  | X | 2021-12-31 | Stufenfalz, glatte Oberfläche | chants à battues, surface plate
27 | 19080131 | Polystyrol extrudiert (XPS) | Polystyrène extrudé (XPS) | Perimate DI-AP | Perimate DI-AP | 178 | Ravago Building Solutions GmbH |  | 33 | 0.033 | ≤ 80 | 0.4 | 1450 | 150 | 150 |  |  | X | 2021-12-31 | Stufenfalz, Oberfläche mit Rillen und Vlies | chants à battues, surface rainurée et revêtue d'un non-tissé
27 | 19080132 | Polystyrol extrudiert (XPS) | Polystyrène extrudé (XPS) | Perimate DI-AP | Perimate DI-AP | 178 | Ravago Building Solutions GmbH |  | 33 | 0.034 | 81-120 | 0.4 | 1450 | 150 | 150 |  |  | X | 2021-12-31 | Stufenfalz, Oberfläche mit Rillen und Vlies | chants à battues, surface rainurée et revêtue d'un non-tissé
27 | 19080133 | Polystyrol extrudiert (XPS) | Polystyrène extrudé (XPS) | Perimate DI-AP | Perimate DI-AP | 178 | Ravago Building Solutions GmbH |  | 33 | 0.036 | > 120 | 0.4 | 1450 | 150 | 150 |  |  | X | 2021-12-31 | Stufenfalz, Oberfläche mit Rillen und Vlies | chants à battues, surface rainurée et revêtue d'un non-tissé
27 | 18120141 | Polystyrol extrudiert (XPS) | Polystyrène extrudé (XPS) | XENERGY IBP | XENERGY IBP | 178 | Ravago Building Solutions GmbH |  | 34 | 0.031 | 60-80 | 0.4 | 1450 | 150 | 150 |  |  | X | 2020-12-31 | gerade Kante, gefräste Oberfläche | chants plats, surface fraisée
27 | 18120142 | Polystyrol extrudiert (XPS) | Polystyrène extrudé (XPS) | XENERGY IBP | XENERGY IBP | 178 | Ravago Building Solutions GmbH |  | 34 | 0.032 | 81-200 | 0.4 | 1450 | 150 | 150 |  |  | X | 2020-12-31 | gerade Kante, gefräste Oberfläche | chants plats, surface fraisée
27 | 18120151 | Polystyrol extrudiert (XPS) | Polystyrène extrudé (XPS) | XENERGY SLP | XENERGY SLP | 178 | Ravago Building Solutions GmbH |  | 34 | 0.031 | 60-80 | 0.4 | 1450 | 150 | 150 |  |  | X | 2020-12-31 | Stufenfalz, glatte Oberfläche | chants à battues, surface plate
27 | 18120152 | Polystyrol extrudiert (XPS) | Polystyrène extrudé (XPS) | XENERGY SLP | XENERGY SLP | 178 | Ravago Building Solutions GmbH |  | 34 | 0.032 | 81-205 | 0.4 | 1450 | 150 | 150 |  |  | X | 2020-12-31 | Stufenfalz, glatte Oberfläche | chants à battues, surface plate
27 | 19110071 | Polystyrol extrudiert (XPS) | Polystyrène extrudé (XPS) | X-Foam HBT | X-Foam HBT | 60 | Ediltec S.r.l. |  | 30-32 | 0.033 | 30-40 | 0.4 | 1450 | 150 | 150 |  |  | X | 2021-12-31 | Stufenfalz, Oberfläche glatt | chants à battues, surface plate
27 | 19110072 | Polystyrol extrudiert (XPS) | Polystyrène extrudé (XPS) | X-Foam HBT | X-Foam HBT | 60 | Ediltec S.r.l. |  | 30-33 | 0.034 | 50-60 | 0.4 | 1450 | 150 | 150 |  |  | X | 2021-12-31 | Stufenfalz, Oberfläche glatt | chants à battues, surface plate
27 | 19110073 | Polystyrol extrudiert (XPS) | Polystyrène extrudé (XPS) | X-Foam HBT | X-Foam HBT | 60 | Ediltec S.r.l. |  | 32-34 | 0.036 | 80-120 | 0.4 | 1450 | 150 | 150 |  |  | X | 2021-12-31 | Stufenfalz, Oberfläche glatt | chants à battues, surface plate
27 | 19110074 | Polystyrol extrudiert (XPS) | Polystyrène extrudé (XPS) | X-Foam HBT | X-Foam HBT | 60 | Ediltec S.r.l. |  | 33-35 | 0.035 | 140-200 | 0.4 | 1450 | 150 | 150 |  |  | X | 2021-12-31 | Stufenfalz, Oberfläche glatt | chants à battues, surface plate
27 | 19110081 | Polystyrol extrudiert (XPS) | Polystyrène extrudé (XPS) | X-Foam HBT 500 | X-Foam HBT 500 | 60 | Ediltec S.r.l. |  | 33-35 | 0.035 | 50-60 | 0.4 | 1450 | 150 | 150 |  |  | X | 2021-12-31 | Stufenfalz, Oberfläche glatt | chants à battues, surface plate
27 | 19110082 | Polystyrol extrudiert (XPS) | Polystyrène extrudé (XPS) | X-Foam HBT 500 | X-Foam HBT 500 | 60 | Ediltec S.r.l. |  | 34-38 | 0.036 | 80-120 | 0.4 | 1450 | 150 | 150 |  |  | X | 2021-12-31 | Stufenfalz, Oberfläche glatt | chants à battues, surface plate
27 | 19110083 | Polystyrol extrudiert (XPS) | Polystyrène extrudé (XPS) | X-Foam HBT 500 | X-Foam HBT 500 | 60 | Ediltec S.r.l. |  | 35-40 | 0.035 | 140-180 | 0.4 | 1450 | 150 | 150 |  |  | X | 2021-12-31 | Stufenfalz, Oberfläche glatt | chants à battues, surface plate
27 | 19110091 | Polystyrol extrudiert (XPS) | Polystyrène extrudé (XPS) | X-Foam Wafer | X-Foam Wafer | 60 | Ediltec S.r.l. |  | 30-32 | 0.034 | 20-40 | 0.4 | 1450 | 150 | 150 |  |  | X | 2021-12-31 | gerade Kante, Oberfläche gewaffelt | chants plats, surface gaufrée
27 | 19110092 | Polystyrol extrudiert (XPS) | Polystyrène extrudé (XPS) | X-Foam Wafer | X-Foam Wafer | 60 | Ediltec S.r.l. |  | 30-33 | 0.035 | 50-60 | 0.4 | 1450 | 150 | 150 |  |  | X | 2021-12-31 | gerade Kante, Oberfläche gewaffelt | chants plats, surface gaufrée
27 | 19110093 | Polystyrol extrudiert (XPS) | Polystyrène extrudé (XPS) | X-Foam Wafer | X-Foam Wafer | 60 | Ediltec S.r.l. |  | 32-35 | 0.036 | 80-120 | 0.4 | 1450 | 150 | 150 |  |  | X | 2021-12-31 | gerade Kante, Oberfläche gewaffelt | chants plats, surface gaufrée
27 | 19110094 | Polystyrol extrudiert (XPS) | Polystyrène extrudé (XPS) | X-Foam Wafer | X-Foam Wafer | 60 | Ediltec S.r.l. |  | 33-35 | 0.035 | 140-200 | 0.4 | 1450 | 150 | 150 |  |  | X | 2021-12-31 | gerade Kante, Oberfläche gewaffelt | chants plats, surface gaufrée
27 | 18050021 | Polystyrol extrudiert (XPS) | Polystyrène extrudé (XPS) | FIBRANxps 300, FIBRANxps ETICS (vafel) | FIBRANxps 300, FIBRANxps ETICS (vafel) | 75 | Fibran d.o.o. |  | 28-35 | 0.032 | 20-40 | 0.4 | 1450 | 150 | 150 |  |  | X | 2020-06-30
27 | 18050022 | Polystyrol extrudiert (XPS) | Polystyrène extrudé (XPS) | FIBRANxps 300, FIBRANxps ETICS (vafel) | FIBRANxps 300, FIBRANxps ETICS (vafel) | 75 | Fibran d.o.o. |  | 28-35 | 0.033 | 50-60 | 0.4 | 1450 | 150 | 150 |  |  | X | 2020-06-30
27 | 18050023 | Polystyrol extrudiert (XPS) | Polystyrène extrudé (XPS) | FIBRANxps 300, FIBRANxps ETICS (vafel) | FIBRANxps 300, FIBRANxps ETICS (vafel) | 75 | Fibran d.o.o. |  | 28-45 | 0.034 | 80 | 0.4 | 1450 | 150 | 150 |  |  | X | 2020-06-30
27 | 18050024 | Polystyrol extrudiert (XPS) | Polystyrène extrudé (XPS) | FIBRANxps 300, FIBRANxps ETICS (vafel) | FIBRANxps 300, FIBRANxps ETICS (vafel) | 75 | Fibran d.o.o. |  | 28-45 | 0.035 | 100-140 | 0.4 | 1450 | 150 | 150 |  |  | X | 2020-06-30
27 | 18050025 | Polystyrol extrudiert (XPS) | Polystyrène extrudé (XPS) | FIBRANxps 300, FIBRANxps ETICS (vafel) | FIBRANxps 300, FIBRANxps ETICS (vafel) | 75 | Fibran d.o.o. |  | 28-35 | 0.036 | 160 | 0.4 | 1450 | 150 | 150 |  |  | X | 2020-06-30
27 | 18050026 | Polystyrol extrudiert (XPS) | Polystyrène extrudé (XPS) | FIBRANxps 300, FIBRANxps ETICS (vafel) | FIBRANxps 300, FIBRANxps ETICS (vafel) | 75 | Fibran d.o.o. |  | 28-35 | 0.037 | 200 | 0.4 | 1450 | 150 | 150 |  |  | X | 2020-06-30
27 | 18050031 | Polystyrol extrudiert (XPS) | Polystyrène extrudé (XPS) | FIBRANxps 500 | FIBRANxps 500 | 75 | Fibran d.o.o. |  | 28-35 | 0.033 | 50-60 | 0.4 | 1450 | 150 | 150 |  |  | X | 2020-06-30
27 | 18050032 | Polystyrol extrudiert (XPS) | Polystyrène extrudé (XPS) | FIBRANxps 500 | FIBRANxps 500 | 75 | Fibran d.o.o. |  | 28-45 | 0.034 | 80 | 0.4 | 1450 | 150 | 150 |  |  | X | 2020-06-30
27 | 18050033 | Polystyrol extrudiert (XPS) | Polystyrène extrudé (XPS) | FIBRANxps 500 | FIBRANxps 500 | 75 | Fibran d.o.o. |  | 28-45 | 0.035 | 100-140 | 0.4 | 1450 | 150 | 150 |  |  | X | 2020-06-30
27 | 18050034 | Polystyrol extrudiert (XPS) | Polystyrène extrudé (XPS) | FIBRANxps 500 | FIBRANxps 500 | 75 | Fibran d.o.o. |  | 28-35 | 0.036 | 160 | 0.4 | 1450 | 150 | 150 |  |  | X | 2020-06-30
27 | 18050041 | Polystyrol extrudiert (XPS) | Polystyrène extrudé (XPS) | FIBRANxps 700 | FIBRANxps 700 | 75 | Fibran d.o.o. |  | 28-35 | 0.033 | 60 | 0.4 | 1450 | 150 | 150 |  |  | X | 2020-06-30
27 | 18050042 | Polystyrol extrudiert (XPS) | Polystyrène extrudé (XPS) | FIBRANxps 700 | FIBRANxps 700 | 75 | Fibran d.o.o. |  | 28-45 | 0.034 | 80 | 0.4 | 1450 | 150 | 150 |  |  | X | 2020-06-30
27 | 18050043 | Polystyrol extrudiert (XPS) | Polystyrène extrudé (XPS) | FIBRANxps 700 | FIBRANxps 700 | 75 | Fibran d.o.o. |  | 28-45 | 0.035 | 100-120 | 0.4 | 1450 | 150 | 150 |  |  | X | 2020-06-30
27 | 18100081 | Polystyrol extrudiert (XPS) | Polystyrène extrudé (XPS) | Jackodur Plus 300 | Jackodur Plus 300 | 16 | Jackon Insulation GmbH |  | 33-52 | 0.027 | 20-320 | 0.4 | 1450 | 150 | 150 |  |  | X | 2020-12-31 | Kanten Stufenfalz, Glattkante oder Nut und Feder | chants à battues, plats ou avec rainure et languette
27 | 19040051 | Polystyrol extrudiert (XPS) | Polystyrène extrudé (XPS) | Jackodur KF 300 | Jackodur KF 300 | 16 | Jackon Insulation GmbH |  | 33-35 | 0.034 | 20-60 | 0.4 | 1450 | 150 | 150 |  |  | X | 2021-06-30 | Kanten Stufenfalz, Glattkante oder Nut und Feder | chants à battues, plats ou avec rainure et languette
27 | 19040052 | Polystyrol extrudiert (XPS) | Polystyrène extrudé (XPS) | Jackodur KF 300 | Jackodur KF 300 | 16 | Jackon Insulation GmbH |  | 33-35 | 0.035 | 61-320 | 0.4 | 1450 | 150 | 150 |  |  | X | 2021-06-30 | Kanten Stufenfalz, Glattkante oder Nut und Feder | chants à battues, plats ou avec rainure et languette
27 | 18110071 | Polystyrol extrudiert (XPS) | Polystyrène extrudé (XPS) | Jackodur KF 500 | Jackodur KF 500 | 16 | Jackon Insulation GmbH |  | > 35 | 0.034 | 40-60 | 0.4 | 1450 | 150 | 150 |  |  | X | 2020-12-31 | Kanten Stufenfalz, Glattkante oder Nut und Feder | chants à battues, plats ou avec rainure et languette
27 | 18110072 | Polystyrol extrudiert (XPS) | Polystyrène extrudé (XPS) | Jackodur KF 500 | Jackodur KF 500 | 16 | Jackon Insulation GmbH |  | > 35 | 0.035 | 61-320 | 0.4 | 1450 | 150 | 150 |  |  | X | 2020-12-31 | Kanten Stufenfalz, Glattkante oder Nut und Feder | chants à battues, plats ou avec rainure et languette
27 | 18100086 | Polystyrol extrudiert (XPS) | Polystyrène extrudé (XPS) | Jackodur KF 700 | Jackodur KF 700 | 16 | Jackon Insulation GmbH |  | > 38 | 0.034 | 40-60 | 0.4 | 1450 | 150 | 150 |  |  | X | 2020-12-31 | Kanten Stufenfalz, Glattkante oder Nut und Feder | chants à battues, plats ou avec rainure et languette
27 | 18100087 | Polystyrol extrudiert (XPS) | Polystyrène extrudé (XPS) | Jackodur KF 700 | Jackodur KF 700 | 16 | Jackon Insulation GmbH |  | > 38 | 0.035 | 61-320 | 0.4 | 1450 | 150 | 150 |  |  | X | 2020-12-31 | Kanten Stufenfalz, Glattkante oder Nut und Feder | chants à battues, plats ou avec rainure et languette
27 | 18090091 | Polystyrol extrudiert (XPS) | Polystyrène extrudé (XPS) | Efyos XPS SL / CR / CW / WF | Efyos XPS SL / CR / CW / WF | 157 | Soprema s.r.l. |  | 30-37 | 0.033 | 30-60 | 0.4 | 1450 | 150 | 150 |  |  | X | 2020-12-31
27 | 18090092 | Polystyrol extrudiert (XPS) | Polystyrène extrudé (XPS) | Efyos XPS SL / CR / CW / WF | Efyos XPS SL / CR / CW / WF | 157 | Soprema s.r.l. |  | 30-37 | 0.035 | 80-100 | 0.4 | 1450 | 150 | 150 |  |  | X | 2020-12-31
27 | 18090093 | Polystyrol extrudiert (XPS) | Polystyrène extrudé (XPS) | Efyos XPS SL / CR / CW / WF | Efyos XPS SL / CR / CW / WF | 157 | Soprema s.r.l. |  | 30-37 | 0.036 | 120-300 | 0.4 | 1450 | 150 | 150 |  |  | X | 2020-12-31
27 | 18100271 | Polystyrol extrudiert (XPS) | Polystyrène extrudé (XPS) | Efyos XPS 500 | Efyos XPS 500 | 157 | Soprema s.r.l. |  | 34-37 | 0.033 | 40-60 | 0.4 | 1450 | 150 | 150 |  |  | X | 2020-12-31
27 | 18100272 | Polystyrol extrudiert (XPS) | Polystyrène extrudé (XPS) | Efyos XPS 500 | Efyos XPS 500 | 157 | Soprema s.r.l. |  | 34-37 | 0.035 | 80-100 | 0.4 | 1450 | 150 | 150 |  |  | X | 2020-12-31
27 | 18100273 | Polystyrol extrudiert (XPS) | Polystyrène extrudé (XPS) | Efyos XPS 500 | Efyos XPS 500 | 157 | Soprema s.r.l. |  | 34-37 | 0.036 | 120-300 | 0.4 | 1450 | 150 | 150 |  |  | X | 2020-12-31
27 | 18100281 | Polystyrol extrudiert (XPS) | Polystyrène extrudé (XPS) | Efyos XPS 700 | Efyos XPS 700 | 157 | Soprema s.r.l. |  | 40-45 | 0.033 | 50-60 | 0.4 | 1450 | 150 | 150 |  |  | X | 2020-12-31
27 | 18100282 | Polystyrol extrudiert (XPS) | Polystyrène extrudé (XPS) | Efyos XPS 700 | Efyos XPS 700 | 157 | Soprema s.r.l. |  | 40-45 | 0.035 | 80-100 | 0.4 | 1450 | 150 | 150 |  |  | X | 2020-12-31
27 | 18100283 | Polystyrol extrudiert (XPS) | Polystyrène extrudé (XPS) | Efyos XPS 700 | Efyos XPS 700 | 157 | Soprema s.r.l. |  | 40-45 | 0.036 | 120-300 | 0.4 | 1450 | 150 | 150 |  |  | X | 2020-12-31
27 | 19090026 | Polystyrol extrudiert (XPS) | Polystyrène extrudé (XPS) | swissporXPS Premium 300 SF | swissporXPS Premium 300 SF | 17 | swisspor AG |  | 28-45 | 0.032 | 50-360 | 0.4 | 1450 | 150 | 150 |  |  | X | 2021-12-31 | Dicken über 70 mm: mehrlagig verklebt
27 | 19090031 | Polystyrol extrudiert (XPS) | Polystyrène extrudé (XPS) | swissporXPS | swissporXPS | 17 | swisspor AG |  | 28-45 | 0.033 | 1960-10-01 | 0.4 | 1450 | 150 | 150 |  |  | X | 2021-12-31
27 | 19090032 | Polystyrol extrudiert (XPS) | Polystyrène extrudé (XPS) | swissporXPS | swissporXPS | 17 | swisspor AG |  | 28-45 | 0.035 | 80-360 | 0.4 | 1450 | 150 | 150 |  |  | X | 2021-12-31
27 | 18100256 | Polystyrol extrudiert (XPS) | Polystyrène extrudé (XPS) | swissporXPS Premium Plus | swissporXPS Premium Plus | 17 | swisspor AG |  | 28-45 | 0.027 | 10-400 | 0.4 | 1450 | 150 | 150 |  |  | X | 2020-12-31
27 | 19070081 | Polystyrol extrudiert (XPS) | Polystyrène extrudé (XPS) | URSA XPS D N-III TWINS, XPS D N-III PZ TWINS | URSA XPS D N-III TWINS, XPS D N-III PZ TWINS | 52 | URSA Deutschland GmbH |  | 30-43 | 0.033 | 100-180 | 0.4 | 1450 | 150 | 150 |  |  | X | 2021-12-31 | mehrlagig hergestellte Platten
27 | 19070082 | Polystyrol extrudiert (XPS) | Polystyrène extrudé (XPS) | URSA XPS D N-III TWINS, XPS D N-III PZ TWINS | URSA XPS D N-III TWINS, XPS D N-III PZ TWINS | 52 | URSA Deutschland GmbH |  | 30-43 | 0.035 | 200-240 | 0.4 | 1450 | 150 | 150 |  |  | X | 2021-12-31 | mehrlagig hergestellte Platten
27 | 19010101 | Polystyrol extrudiert (XPS) | Polystyrène extrudé (XPS) | URSA XPS N-III, N-III PZ, D N-III, D N-III PZ | URSA XPS N-III, N-III PZ, D N-III, D N-III PZ | 52 | URSA Deutschland GmbH |  | 30-47 | 0.031 | 20 | 0.4 | 1450 | 150 | 150 |  |  | X | 2021-06-30 | gerade Kanten oder Stufenfalz | chants plats ou feuillure
27 | 19010102 | Polystyrol extrudiert (XPS) | Polystyrène extrudé (XPS) | URSA XPS N-III, N-III PZ, D N-III, D N-III PZ | URSA XPS N-III, N-III PZ, D N-III, D N-III PZ | 52 | URSA Deutschland GmbH |  | 30-47 | 0.033 | 30-60 | 0.4 | 1450 | 150 | 150 |  |  | X | 2021-06-30 | gerade Kanten oder Stufenfalz | chants plats ou feuillure
27 | 19010103 | Polystyrol extrudiert (XPS) | Polystyrène extrudé (XPS) | URSA XPS N-III, N-III PZ, D N-III, D N-III PZ | URSA XPS N-III, N-III PZ, D N-III, D N-III PZ | 52 | URSA Deutschland GmbH |  | 30-47 | 0.035 | 70-80 | 0.4 | 1450 | 150 | 150 |  |  | X | 2021-06-30 | gerade Kanten oder Stufenfalz | chants plats ou feuillure
27 | 19010104 | Polystyrol extrudiert (XPS) | Polystyrène extrudé (XPS) | URSA XPS N-III, N-III PZ, D N-III, D N-III PZ | URSA XPS N-III, N-III PZ, D N-III, D N-III PZ | 52 | URSA Deutschland GmbH |  | 30-47 | 0.036 | 90-120 | 0.4 | 1450 | 150 | 150 |  |  | X | 2021-06-30 | gerade Kanten oder Stufenfalz | chants plats ou feuillure
27 | 19010105 | Polystyrol extrudiert (XPS) | Polystyrène extrudé (XPS) | URSA XPS N-III, N-III PZ, D N-III, D N-III PZ | URSA XPS N-III, N-III PZ, D N-III, D N-III PZ | 52 | URSA Deutschland GmbH |  | 30-47 | 0.037 | 130-160 | 0.4 | 1450 | 150 | 150 |  |  | X | 2021-06-30 | gerade Kanten oder Stufenfalz | chants plats ou feuillure
27 | 19010111 | Polystyrol extrudiert (XPS) | Polystyrène extrudé (XPS) | URSA XPS N-V, D N-V | URSA XPS N-V, D N-V | 52 | URSA Deutschland GmbH |  | 30-47 | 0.034 | 20-60 | 0.4 | 1450 | 150 | 150 |  |  | X | 2021-06-30 | gerade Kanten oder Stufenfalz | chants plats ou feuillure
27 | 19010112 | Polystyrol extrudiert (XPS) | Polystyrène extrudé (XPS) | URSA XPS N-V, D N-V | URSA XPS N-V, D N-V | 52 | URSA Deutschland GmbH |  | 30-47 | 0.036 | 70-80 | 0.4 | 1450 | 150 | 150 |  |  | X | 2021-06-30 | gerade Kanten oder Stufenfalz | chants plats ou feuillure
27 | 19010113 | Polystyrol extrudiert (XPS) | Polystyrène extrudé (XPS) | URSA XPS N-V, D N-V | URSA XPS N-V, D N-V | 52 | URSA Deutschland GmbH |  | 30-47 | 0.037 | 90-120 | 0.4 | 1450 | 150 | 150 |  |  | X | 2021-06-30 | gerade Kanten oder Stufenfalz | chants plats ou feuillure
27 | 19010121 | Polystyrol extrudiert (XPS) | Polystyrène extrudé (XPS) | URSA XPS D N-VII | URSA XPS D N-VII | 52 | URSA Deutschland GmbH |  | 30-47 | 0.036 | 60 | 0.4 | 1450 | 150 | 150 |  |  | X | 2021-06-30 | gerade Kanten oder Stufenfalz | chants plats ou feuillure
27 | 19010122 | Polystyrol extrudiert (XPS) | Polystyrène extrudé (XPS) | URSA XPS D N-VII | URSA XPS D N-VII | 52 | URSA Deutschland GmbH |  | 30-47 | 0.037 | 70-120 | 0.4 | 1450 | 150 | 150 |  |  | X | 2021-06-30 | gerade Kanten oder Stufenfalz | chants plats ou feuillure
27 | 19070011 | Polystyrol extrudiert (XPS) | Polystyrène extrudé (XPS) | URSA XPS D N-V | URSA XPS D N-V | 73 | URSA France SAS |  | 25-43 | 0.034 | 20-60 | 0.4 | 1450 | 150 | 150 |  |  | X | 2021-12-31
27 | 19070012 | Polystyrol extrudiert (XPS) | Polystyrène extrudé (XPS) | URSA XPS D N-V | URSA XPS D N-V | 73 | URSA France SAS |  | 25-43 | 0.036 | 70-80 | 0.4 | 1450 | 150 | 150 |  |  | X | 2021-12-31
27 | 19070013 | Polystyrol extrudiert (XPS) | Polystyrène extrudé (XPS) | URSA XPS D N-V | URSA XPS D N-V | 73 | URSA France SAS |  | 25-43 | 0.037 | 90-100 | 0.4 | 1450 | 150 | 150 |  |  | X | 2021-12-31
27 | 19070021 | Polystyrol extrudiert (XPS) | Polystyrène extrudé (XPS) | URSA XPS D N-III, URSA XPS DN-III-PZ, URSA XPS N-III-PZ | URSA XPS D N-III, URSA XPS DN-III-PZ, URSA XPS N-III-PZ | 73 | URSA France SAS |  | 25-43 | 0.031 | 20 | 0.4 | 1450 | 150 | 150 |  |  | X | 2021-12-31
27 | 19070022 | Polystyrol extrudiert (XPS) | Polystyrène extrudé (XPS) | URSA XPS D N-III, URSA XPS DN-III-PZ, URSA XPS N-III-PZ | URSA XPS D N-III, URSA XPS DN-III-PZ, URSA XPS N-III-PZ | 73 | URSA France SAS |  | 25-43 | 0.033 | 30-60 | 0.4 | 1450 | 150 | 150 |  |  | X | 2021-12-31
27 | 19070023 | Polystyrol extrudiert (XPS) | Polystyrène extrudé (XPS) | URSA XPS D N-III, URSA XPS DN-III-PZ, URSA XPS N-III-PZ | URSA XPS D N-III, URSA XPS DN-III-PZ, URSA XPS N-III-PZ | 73 | URSA France SAS |  | 25-43 | 0.035 | 70-80 | 0.4 | 1450 | 150 | 150 |  |  | X | 2021-12-31
27 | 19070024 | Polystyrol extrudiert (XPS) | Polystyrène extrudé (XPS) | URSA XPS D N-III, URSA XPS DN-III-PZ, URSA XPS N-III-PZ | URSA XPS D N-III, URSA XPS DN-III-PZ, URSA XPS N-III-PZ | 73 | URSA France SAS |  | 25-43 | 0.036 | 90-100 | 0.4 | 1450 | 150 | 150 |  |  | X | 2021-12-31
28 | 28.01 | Polyurethan (PUR) und Polyisocyanurat (PIR) | Polyuréthane (PUR) et polyisocyanurate (PIR) | PUR, PIR: Zellinhalt Pentan, diffusionsdicht; nicht SIA-kontrolliert | PUR, PIR, cellules contenant du pentane, étanche à la diffusion; non contrôlé par SIA |  |  | 28-55 |  | 0.026 |  | 0.39 | 1400 | 60 | 60 | X | X |  |  | Deckschichten gelten als diffusionsdicht, wenn sie beispielsweise auf metallischen Werkstoffen mit einer Dicke von mindesten 50 mm bestehen. | Les parements sont réputés étanches à la diffusion de gaz lorsqu’ils sont constitués, par exemple, de matériaux métalliques d’une épaisseur minimale de 50 µm.
28 | 28.02 | Polyurethan (PUR) und Polyisocyanurat (PIR) | Polyuréthane (PUR) et polyisocyanurate (PIR) | PUR, PIR: Zellinhalt Pentan, diffusionsoffen; nicht SIA-kontrolliert | PUR, PIR, cellules contenant du pentane, perméable à la diffusion; non contrôlé par SIA |  |  | 28-55 |  | 0.03 |  | 0.39 | 1400 | 60 | 60 | X | X |  |  | Deckschichten gelten als diffusionsdicht, wenn sie beispielsweise auf metallischen Werkstoffen mit einer Dicke von mindesten 50 mm bestehen. | Les parements sont réputés étanches à la diffusion de gaz lorsqu’ils sont constitués, par exemple, de matériaux métalliques d’une épaisseur minimale de 50 µm.
28 | 18040068 | Polyurethan (PUR) / Polyisocyanurat (PIR) | Polyuréthane (PUR) / Polyisocyanurate (PIR) | BACHL PUR/PIR Dämmplatte ALU | BACHL PUR/PIR Dämmplatten ALU | 121 | BACHL Kunststoffverarbeitung GmbH & Co. KG |  | 30 | 0.022 | 20-240 | 0.39 | 1400 | 60 | 60 |  |  | X | 2020-06-30
28 | 18040071 | Polyurethan (PUR) / Polyisocyanurat (PIR) | Polyuréthane (PUR) / Polyisocyanurate (PIR) | BACHL PUR/PIR Flachdachdämmung MV | BACHL PUR/PIR Flachdachdämmung MV | 121 | BACHL Kunststoffverarbeitung GmbH & Co. KG |  | 30 | 0.027 | 20-79 | 0.39 | 1400 | 60 | 60 |  |  | X | 2020-06-30
28 | 18040072 | Polyurethan (PUR) / Polyisocyanurat (PIR) | Polyuréthane (PUR) / Polyisocyanurate (PIR) | BACHL PUR/PIR Flachdachdämmung MV | BACHL PUR/PIR Flachdachdämmung MV | 121 | BACHL Kunststoffverarbeitung GmbH & Co. KG |  | 30 | 0.026 | 80-119 | 0.39 | 1400 | 60 | 60 |  |  | X | 2020-06-30
28 | 18040073 | Polyurethan (PUR) / Polyisocyanurat (PIR) | Polyuréthane (PUR) / Polyisocyanurate (PIR) | BACHL PUR/PIR Flachdachdämmung MV | BACHL PUR/PIR Flachdachdämmung MV | 121 | BACHL Kunststoffverarbeitung GmbH & Co. KG |  | 30 | 0.025 | 120-240 | 0.39 | 1400 | 60 | 60 |  |  | X | 2020-06-30
28 | 18070031 | Polyurethan (PUR) / Polyisocyanurat (PIR) | Polyuréthane (PUR) / Polyisocyanurate (PIR) | TermPir ETX | TermPir ETX | 171 | HB Import GmbH |  | 30 | 0.026 | 20-79 | 0.39 | 1400 | 60 | 60 |  |  | X | 2020-12-31 | für Aussenwärmedämmung; Fiberglasbeschichtung | pour isolation extérieure crépie; revêtement fibre de verre
28 | 18070032 | Polyurethan (PUR) / Polyisocyanurat (PIR) | Polyuréthane (PUR) / Polyisocyanurate (PIR) | TermPir ETX | TermPir ETX | 171 | HB Import GmbH |  | 30 | 0.025 | 80-119 | 0.39 | 1400 | 60 | 60 |  |  | X | 2020-12-31 | für Aussenwärmedämmung; Fiberglasbeschichtung | pour isolation extérieure crépie; revêtement fibre de verre
28 | 18070033 | Polyurethan (PUR) / Polyisocyanurat (PIR) | Polyuréthane (PUR) / Polyisocyanurate (PIR) | TermPir ETX | TermPir ETX | 171 | HB Import GmbH |  | 30 | 0.024 | 120-250 | 0.39 | 1400 | 60 | 60 |  |  | X | 2020-12-31 | für Aussenwärmedämmung; Fiberglasbeschichtung | pour isolation extérieure crépie; revêtement fibre de verre
28 | 18070041 | Polyurethan (PUR) / Polyisocyanurat (PIR) | Polyuréthane (PUR) / Polyisocyanurate (PIR) | TermPir WS | TermPir WS | 171 | HB Import GmbH |  | 30 | 0.026 | 20-79 | 0.39 | 1400 | 60 | 60 |  |  | X | 2020-12-31 | für geneigte Dächer; Fiberglasbeschichtung | pour toits en pente; revêtement fibre de verre
28 | 18070042 | Polyurethan (PUR) / Polyisocyanurat (PIR) | Polyuréthane (PUR) / Polyisocyanurate (PIR) | TermPir WS | TermPir WS | 171 | HB Import GmbH |  | 30 | 0.025 | 80-119 | 0.39 | 1400 | 60 | 60 |  |  | X | 2020-12-31 | für geneigte Dächer; Fiberglasbeschichtung | pour toits en pente; revêtement fibre de verre
28 | 18070043 | Polyurethan (PUR) / Polyisocyanurat (PIR) | Polyuréthane (PUR) / Polyisocyanurate (PIR) | TermPir WS | TermPir WS | 171 | HB Import GmbH |  | 30 | 0.024 | 120-250 | 0.39 | 1400 | 60 | 60 |  |  | X | 2020-12-31 | für geneigte Dächer; Fiberglasbeschichtung | pour toits en pente; revêtement fibre de verre
28 | 18070051 | Polyurethan (PUR) / Polyisocyanurat (PIR) | Polyuréthane (PUR) / Polyisocyanurate (PIR) | TermPir AL | TermPir AL | 171 | HB Import GmbH |  | 30 | 0.022 | 20-250 | 0.39 | 1400 | 60 | 60 |  |  | X | 2020-12-31 | beidseitig Alu-Beschichtung | revêtement alu sur deux faces
28 | 19030081 | Polyurethan (PUR) / Polyisocyanurat (PIR) | Polyuréthane (PUR) / Polyisocyanurate (PIR) | IKO enertherm ALU F4/XL | IKO enertherm ALU F4/XL | 179 | IKO Insulations |  | 32 | 0.022 | 20-200 | 0.39 | 1400 | 60 | 60 |  |  | X | 2021-06-30 | Kanten glatt oder Stufenfalz, Beschichtung diffusionsdichte Alufolie | chants plats ou feuillure; revêtement alu, étanche à la diffusion
28 | 19030082 | Polyurethan (PUR) / Polyisocyanurat (PIR) | Polyuréthane (PUR) / Polyisocyanurate (PIR) | IKO enertherm ALU FB | IKO enertherm ALU FB | 179 | IKO Insulations |  | 32 | 0.022 | 20-200 | 0.39 | 1400 | 60 | 60 |  |  | X | 2021-06-30 | Kanten glatt; Beschichtung diffusionsdichte Alufolie | chants plats; revêtement alu, étanche à la diffusion
28 | 19020021 | Polyurethan (PUR) / Polyisocyanurat (PIR) | Polyuréthane (PUR) / Polyisocyanurate (PIR) | Therma TR27 | Therma TR27 | 62 | Kingspan Insulation BV |  | > 29 | 0.027 | < 80 | 0.39 | 1400 | 60 | 60 |  |  | X | 2021-06-30 | beidseitig Mineralvlies, für Flachdach | voile minéral sur deux faces, pour toit plat
28 | 19020022 | Polyurethan (PUR) / Polyisocyanurat (PIR) | Polyuréthane (PUR) / Polyisocyanurate (PIR) | Therma TR27 | Therma TR27 | 62 | Kingspan Insulation BV |  | > 29 | 0.026 | 80-119 | 0.39 | 1400 | 60 | 60 |  |  | X | 2021-06-30 | beidseitig Mineralvlies, für Flachdach | voile minéral sur deux faces, pour toit plat
28 | 19020023 | Polyurethan (PUR) / Polyisocyanurat (PIR) | Polyuréthane (PUR) / Polyisocyanurate (PIR) | Therma TR27 | Therma TR27 | 62 | Kingspan Insulation BV |  | > 29 | 0.025 | 120-200 | 0.39 | 1400 | 60 | 60 |  |  | X | 2021-06-30 | beidseitig Mineralvlies, für Flachdach | voile minéral sur deux faces, pour toit plat
28 | 18100091 | Polyurethan (PUR) / Polyisocyanurat (PIR) | Polyuréthane (PUR) / Polyisocyanurate (PIR) | Therma TR26 | Therma TR26 | 62 | Kingspan Insulation BV |  | > 29 | 0.022 | > 30 | 0.39 | 1400 | 60 | 60 |  |  | X | 2020-12-31 | beidseitig Aluminiumverbundfolie; für Flachdach | revêtement alu sur les deux faces; pour toits plats
28 | 19080011 | Polyurethan (PUR) / Polyisocyanurat (PIR) | Polyuréthane (PUR) / Polyisocyanurate (PIR) | Bauder PIR MAX, PIR MAX F | Bauder PIR MAX, PIR MAX F | 40 | Paul Bauder AG |  | 28-45 | 0.02 | 40-200 | 0.39 | 1400 | 60 | 60 |  |  | X | 2021-12-31 | diffusionsdichte Kaschierung; F mit Stufenfalz | étanche à la diffusion; F feuilluré
28 | 19080021 | Polyurethan (PUR) / Polyisocyanurat (PIR) | Polyuréthane (PUR) / Polyisocyanurate (PIR) | Bauder PIR diffusionsdicht | Bauder PIR étanche à la diffusion | 40 | Paul Bauder AG |  | 28-40 | 0.022 | 20-240 | 0.39 | 1400 | 60 | 60 |  |  | X | 2021-12-31 | diffusionsdichte Kaschierung | étanche à la diffusion
28 | 19080031 | Polyurethan (PUR) / Polyisocyanurat (PIR) | Polyuréthane (PUR) / Polyisocyanurate (PIR) | Bauder PIR diffusionsoffen | Bauder PIR perméable à la diffusion | 40 | Paul Bauder AG |  | 28-40 | 0.027 | 20-79 | 0.39 | 1400 | 60 | 60 |  |  | X | 2021-12-31 | diffusionsoffene Kaschierung | perméable à la diffusion
28 | 19080032 | Polyurethan (PUR) / Polyisocyanurat (PIR) | Polyuréthane (PUR) / Polyisocyanurate (PIR) | Bauder PIR diffusionsoffen | Bauder PIR perméable à la diffusion | 40 | Paul Bauder AG |  | 28-40 | 0.026 | 80-119 | 0.39 | 1400 | 60 | 60 |  |  | X | 2021-12-31 | diffusionsoffene Kaschierung | perméable à la diffusion
28 | 19080033 | Polyurethan (PUR) / Polyisocyanurat (PIR) | Polyuréthane (PUR) / Polyisocyanurate (PIR) | Bauder PIR diffusionsoffen | Bauder PIR perméable à la diffusion | 40 | Paul Bauder AG |  | 28-40 | 0.025 | 120-240 | 0.39 | 1400 | 60 | 60 |  |  | X | 2021-12-31 | diffusionsoffene Kaschierung | perméable à la diffusion
28 | 19070041 | Polyurethan (PUR) / Polyisocyanurat (PIR) | Polyuréthane (PUR) / Polyisocyanurate (PIR) | puren-PIR ALU NovoPIR S | puren-PIR ALU NovoPIR S | 5 | puren gmbh |  | 33 | 0.02 | 50-220 | 0.39 | 1400 | 60 | 60 |  |  | X | 2021-12-31 | Kanten besäumt oder Stufenfalz; diffusionsdichte Alufolie | chants droits ou feuillurés; revêtement alu, étanche à la diffusion
28 | 19070042 | Polyurethan (PUR) / Polyisocyanurat (PIR) | Polyuréthane (PUR) / Polyisocyanurate (PIR) | puren-PIR ALU NovoPIR | puren-PIR ALU NovoPIR | 5 | puren gmbh |  | 33 | 0.021 | 60-200 | 0.39 | 1400 | 60 | 60 |  |  | X | 2021-12-31 | Kanten besäumt oder Stufenfalz; diffusionsdichte Alufolie | chants droits ou feuillurés; revêtement alu, étanche à la diffusion
28 | 18100141 | Polyurethan (PUR) / Polyisocyanurat (PIR) | Polyuréthane (PUR) / Polyisocyanurate (PIR) | puren Perfect | puren Perfect | 5 | puren gmbh |  | 33 | 0.022 | 80-220 | 0.39 | 1400 | 60 | 60 |  |  | X | 2020-12-31 | Nut und Feder, geneigtes Dach; Beschichtung diffusionsdichte Alufolie | avec rainure et languette, toits inclinés; revêtement alu, étanche à la diffusion
28 | 18100142 | Polyurethan (PUR) / Polyisocyanurat (PIR) | Polyuréthane (PUR) / Polyisocyanurate (PIR) | puren Dämmschalung | puren Dämmschalung | 5 | puren gmbh |  | 33 | 0.027 | 50-79 | 0.39 | 1400 | 60 | 60 |  |  | X | 2020-12-31 | Nut und Feder, geneigtes Dach; Beschichtung diffusionsoffenes Mineralvlies | avec rainure et languette, toits inclinés; revêtement en voile minéral, perméable à la diffusion
28 | 18100151 | Polyurethan (PUR) / Polyisocyanurat (PIR) | Polyuréthane (PUR) / Polyisocyanurate (PIR) | puren Plus | puren Plus | 5 | puren gmbh |  | 33 | 0.026 | 80-119 | 0.39 | 1400 | 60 | 60 |  |  | X | 2020-12-31 | Nut und Feder, geneigtes Dach; Beschichtung diffusionsoffenes Mineralvlies | avec rainure et languette, toits inclinés; revêtement en voile minéral, perméable à la diffusion
28 | 18100152 | Polyurethan (PUR) / Polyisocyanurat (PIR) | Polyuréthane (PUR) / Polyisocyanurate (PIR) | puren Plus | puren Plus | 5 | puren gmbh |  | 33 | 0.025 | 120-220 | 0.39 | 1400 | 60 | 60 |  |  | X | 2020-12-31 | Nut und Feder, geneigtes Dach; Beschichtung diffusionsoffenes Mineralvlies | avec rainure et languette, toits inclinés; revêtement en voile minéral, perméable à la diffusion
28 | 18100161 | Polyurethan (PUR) / Polyisocyanurat (PIR) | Polyuréthane (PUR) / Polyisocyanurate (PIR) | puren-PIR ALU | puren-PIR ALU | 5 | puren gmbh |  | 32 | 0.023 | 20-79 | 0.39 | 1400 | 60 | 60 |  |  | X | 2020-12-31 | Kanten besäumt oder Stufenfalz; Beschichtung diffusionsdichte Alufolie | chants droits ou feuillurés; revêtement alu, étanche à la diffusion
28 | 18100162 | Polyurethan (PUR) / Polyisocyanurat (PIR) | Polyuréthane (PUR) / Polyisocyanurate (PIR) | puren-PIR ALU | puren-PIR ALU | 5 | puren gmbh |  | 32 | 0.022 | 80-200 | 0.39 | 1400 | 60 | 60 |  |  | X | 2020-12-31 | Kanten besäumt oder Stufenfalz; Beschichtung diffusionsdichte Alufolie | chants droits ou feuillurés; revêtement alu, étanche à la diffusion
28 | 18100171 | Polyurethan (PUR) / Polyisocyanurat (PIR) | Polyuréthane (PUR) / Polyisocyanurate (PIR) | puren-PIR MV | puren-PIR MV | 5 | puren gmbh |  | 32 | 0.028 | 20-79 | 0.39 | 1400 | 60 | 60 |  |  | X | 2020-12-31 | Kanten besäumt oder Stufenfalz; Beschichtung diffusionsoffenes Mineralvlies | chants droits ou feuillurés; revêtement en voile minéral, perméable à la diffusion
28 | 18100172 | Polyurethan (PUR) / Polyisocyanurat (PIR) | Polyuréthane (PUR) / Polyisocyanurate (PIR) | puren-PIR MV | puren-PIR MV | 5 | puren gmbh |  | 32 | 0.026 | 80-119 | 0.39 | 1400 | 60 | 60 |  |  | X | 2020-12-31 | Kanten besäumt oder Stufenfalz; Beschichtung diffusionsoffenes Mineralvlies | chants droits ou feuillurés; revêtement en voile minéral, perméable à la diffusion
28 | 18100173 | Polyurethan (PUR) / Polyisocyanurat (PIR) | Polyuréthane (PUR) / Polyisocyanurate (PIR) | puren-PIR MV | puren-PIR MV | 5 | puren gmbh |  | 32 | 0.025 | 120-200 | 0.39 | 1400 | 60 | 60 |  |  | X | 2020-12-31 | Kanten besäumt oder Stufenfalz; Beschichtung diffusionsoffenes Mineralvlies | chants droits ou feuillurés; revêtement en voile minéral, perméable à la diffusion
28 | 18100181 | Polyurethan (PUR) / Polyisocyanurat (PIR) | Polyuréthane (PUR) / Polyisocyanurate (PIR) | puren PIR NE / purenotherm S | puren PIR NE / purenotherm S | 5 | puren gmbh |  | 33 | 0.025 | 20-79 | 0.39 | 1400 | 60 | 60 |  |  | X | 2020-12-31 | Blockware für Fassade, WDVS und Brandriegel | fabriqué en blocs, panneau pour façades et à crépir, et coupe-feu
28 | 18100182 | Polyurethan (PUR) / Polyisocyanurat (PIR) | Polyuréthane (PUR) / Polyisocyanurate (PIR) | puren PIR NE / purenotherm S | puren PIR NE / purenotherm S | 5 | puren gmbh |  | 33 | 0.024 | 80-119 | 0.39 | 1400 | 60 | 60 |  |  | X | 2020-12-31 | Blockware für Fassade, WDVS und Brandriegel | fabriqué en blocs, panneau pour façades et à crépir, et coupe-feu
28 | 18100183 | Polyurethan (PUR) / Polyisocyanurat (PIR) | Polyuréthane (PUR) / Polyisocyanurate (PIR) | puren PIR NE / purenotherm S | puren PIR NE / purenotherm S | 5 | puren gmbh |  | 33 | 0.023 | ≥ 120 | 0.39 | 1400 | 60 | 60 |  |  | X | 2020-12-31 | Blockware für Fassade, WDVS und Brandriegel | fabriqué en blocs, panneau pour façades et à crépir, et coupe-feu
28 | 18040121 | Polyurethan (PUR) / Polyisocyanurat (PIR) | Polyuréthane (PUR) / Polyisocyanurate (PIR) | puren PIR NE / purenotherm | puren PIR NE / purenotherm | 5 | puren gmbh |  | 32-33 | 0.027 | 20-79 | 0.39 | 1400 | 60 | 60 |  |  | X | 2020-06-30 | Blockware für WDVS, Flachdach, Gefälledach | fabriqué en blocs, panneau à crépir et pour toits plats et inclinés
28 | 18040122 | Polyurethan (PUR) / Polyisocyanurat (PIR) | Polyuréthane (PUR) / Polyisocyanurate (PIR) | puren PIR NE / purenotherm | puren PIR NE / purenotherm | 5 | puren gmbh |  | 32-33 | 0.026 | 80-119 | 0.39 | 1400 | 60 | 60 |  |  | X | 2020-06-30 | Blockware für WDVS, Flachdach, Gefälledach | fabriqué en blocs, panneau à crépir et pour toits plats et inclinés
28 | 18040123 | Polyurethan (PUR) / Polyisocyanurat (PIR) | Polyuréthane (PUR) / Polyisocyanurate (PIR) | puren PIR NE / purenotherm | puren PIR NE / purenotherm | 5 | puren gmbh |  | 32-33 | 0.025 | ≥ 120 | 0.39 | 1400 | 60 | 60 |  |  | X | 2020-06-30 | Blockware für WDVS, Flachdach, Gefälledach | fabriqué en blocs, panneau à crépir et pour toits plats et inclinés
28 | 19100151 | Polyurethan (PUR) / Polyisocyanurat (PIR) | Polyuréthane (PUR) / Polyisocyanurate (PIR) | steinothan Alu 022 | steinothan Alu 022 | 87 | Steinbacher Dämmstoff GmbH |  | 28-35 | 0.022 | 80-200 | 0.39 | 1400 | 60 | 60 |  |  | X | 2021-12-31 | beidseitig strukturierte Reinalufolie | revêtement alu sur deux faces
28 | 19100152 | Polyurethan (PUR) / Polyisocyanurat (PIR) | Polyuréthane (PUR) / Polyisocyanurate (PIR) | steinothan Alu 023 | steinothan Alu 023 | 87 | Steinbacher Dämmstoff GmbH |  | 32-38 | 0.023 | 20-79 | 0.39 | 1400 | 60 | 60 |  |  | X | 2021-12-31 | beidseitig strukturierte Reinalufolie | revêtement alu sur deux faces
28 | 19100153 | Polyurethan (PUR) / Polyisocyanurat (PIR) | Polyuréthane (PUR) / Polyisocyanurate (PIR) | steinothan MV 025 | steinothan MV 025 | 87 | Steinbacher Dämmstoff GmbH |  | 28-35 | 0.025 | 120-200 | 0.39 | 1400 | 60 | 60 |  |  | X | 2021-12-31 | beidseitig Mineralvlies | revêtement en voile minéral sur deux faces
28 | 19100154 | Polyurethan (PUR) / Polyisocyanurat (PIR) | Polyuréthane (PUR) / Polyisocyanurate (PIR) | steinothan MV 026 | steinothan MV 026 | 87 | Steinbacher Dämmstoff GmbH |  | 28-35 | 0.026 | 80-119 | 0.39 | 1400 | 60 | 60 |  |  | X | 2021-12-31 | beidseitig Mineralvlies | revêtement en voile minéral sur deux faces
28 | 19100155 | Polyurethan (PUR) / Polyisocyanurat (PIR) | Polyuréthane (PUR) / Polyisocyanurate (PIR) | steinothan MV 028 | steinothan MV 028 | 87 | Steinbacher Dämmstoff GmbH |  | 32-38 | 0.028 | 30-79 | 0.39 | 1400 | 60 | 60 |  |  | X | 2021-12-31 | beidseitig Mineralvlies | revêtement en voile minéral sur deux faces
28 | 19090041 | Polyurethan (PUR) / Polyisocyanurat (PIR) | Polyuréthane (PUR) / Polyisocyanurate (PIR) | swissporPIR Vlies | swissporPIR voile | 17 | swisspor AG |  | 30 | 0.027 | 20-79 | 0.39 | 1400 | 60 | 60 |  |  | X | 2021-12-31 | diffusionsoffen (vlies-kaschiert) | perméable à la diffusion (avec revêtement en non-tissé)
28 | 19090042 | Polyurethan (PUR) / Polyisocyanurat (PIR) | Polyuréthane (PUR) / Polyisocyanurate (PIR) | swissporPIR Vlies | swissporPIR voile | 17 | swisspor AG |  | 30 | 0.026 | 80-119 | 0.39 | 1400 | 60 | 60 |  |  | X | 2021-12-31 | diffusionsoffen (vlies-kaschiert) | perméable à la diffusion (avec revêtement en non-tissé)
28 | 19090043 | Polyurethan (PUR) / Polyisocyanurat (PIR) | Polyuréthane (PUR) / Polyisocyanurate (PIR) | swissporPIR Vlies | swissporPIR voile | 17 | swisspor AG |  | 30 | 0.025 | 120-320 | 0.39 | 1400 | 60 | 60 |  |  | X | 2021-12-31 | diffusionsoffen (vlies-kaschiert) | perméable à la diffusion (avec revêtement en non-tissé)
28 | 19090046 | Polyurethan (PUR) / Polyisocyanurat (PIR) | Polyuréthane (PUR) / Polyisocyanurate (PIR) | swissporPIR Premium | swissporPIR Premium | 17 | swisspor AG |  | 30 | 0.02 | 20-320 | 0.39 | 1400 | 60 | 60 |  |  | X | 2021-12-31 | diffusionsdicht (Alu-kaschiert) | étanche à la diffusion (avec revêtement alu)
28 | 19090047 | Polyurethan (PUR) / Polyisocyanurat (PIR) | Polyuréthane (PUR) / Polyisocyanurate (PIR) | swissporPIR Vento | swissporPIR Vento | 17 | swisspor AG |  | ca.30 | * | 90-240 | 0.39 | 1400 | 60 | 60 |  |  | X | 2021-12-31 | Verbundprodukt aus PIR + EPS * gemäss Tabelle: Dicke RD l Bemessungswert mm m2K/W W/(m·K) 90 3.60 0.0250 110 4.45 0.0247 130 5.50 0.0236 150 6.35 0.0236 170 7.25 0.0234 190 8.15 0.0233 210 9.00 0.0233 230 9.90 0.0232 240 10.30 0.0233
28 | 19090048 | Polyurethan (PUR) / Polyisocyanurat (PIR) | Polyuréthane (PUR) / Polyisocyanurate (PIR) | swissporBATISOL Sparrendämmplatte | swissporBATISOL panneau isolant sur chevrons | 17 | swisspor AG |  | 30 | 0.027 | 50-60 | 0.39 | 1400 | 60 | 60 |  |  | X | 2021-12-31 | Vlies mit aufkaschierter Unterdachbahn
28 | 18100251 | Polyurethan (PUR) / Polyisocyanurat (PIR) | Polyuréthane (PUR) / Polyisocyanurate (PIR) | swissporPIR Top023 | swissporPIR Top023 | 17 | swisspor AG |  | 35 | 0.025 | 60 | 0.39 | 1400 | 60 | 60 |  |  | X | 2020-12-31 | diffusionsoffen | perméable à la diffusion
28 | 18100252 | Polyurethan (PUR) / Polyisocyanurat (PIR) | Polyuréthane (PUR) / Polyisocyanurate (PIR) | swissporPIR Top023 | swissporPIR Top023 | 17 | swisspor AG |  | 35 | 0.024 | 80-100 | 0.39 | 1400 | 60 | 60 |  |  | X | 2020-12-31 | diffusionsoffen | perméable à la diffusion
28 | 18100253 | Polyurethan (PUR) / Polyisocyanurat (PIR) | Polyuréthane (PUR) / Polyisocyanurate (PIR) | swissporPIR Top023 | swissporPIR Top023 | 17 | swisspor AG |  | 35 | 0.023 | 120-240 | 0.39 | 1400 | 60 | 60 |  |  | X | 2020-12-31 | diffusionsoffen | perméable à la diffusion
28 | 18100254 | Polyurethan (PUR) / Polyisocyanurat (PIR) | Polyuréthane (PUR) / Polyisocyanurate (PIR) | swisspor CH-PIR Brandriegel UB 3.2 | swisspor CH-PIR Élément coupe-feu UB 3.2 | 17 | swisspor AG |  | 30 | 0.028 | 60-400 | 0.39 | 1400 | 60 | 60 |  |  | X | 2020-12-31
28 | 18100255 | Polyurethan (PUR) / Polyisocyanurat (PIR) | Polyuréthane (PUR) / Polyisocyanurate (PIR) | swissporPIR Premium Plus | swissporPIR Premium Plus | 17 | swisspor AG |  | 35 | 0.018 | 60-240 | 0.39 | 1400 | 60 | 60 |  |  | X | 2020-12-31
28 | 19040012 | Polyurethan (PUR) / Polyisocyanurat (PIR) | Polyuréthane (PUR) / Polyisocyanurate (PIR) | swissporTETTO Alu | swissporTETTO Alu | 17 | swisspor AG |  | 30 | 0.022 | 80-240 | 0.39 | 1400 | 60 | 60 |  |  | X | 2021-06-30 | halogenfrei | sans halogène
28 | 19040014 | Polyurethan (PUR) / Polyisocyanurat (PIR) | Polyuréthane (PUR) / Polyisocyanurate (PIR) | swissporPIR Alu | swissporPIR Alu | 17 | swisspor AG |  | 30 | 0.022 | 20-300 | 0.39 | 1400 | 60 | 60 |  |  | X | 2021-06-30 | halogenfrei | sans halogène
28 | 19040015 | Polyurethan (PUR) / Polyisocyanurat (PIR) | Polyuréthane (PUR) / Polyisocyanurate (PIR) | swissporPIR Floor | swissporPIR Floor | 17 | swisspor AG |  | 30 | 0.022 | 20-140 | 0.39 | 1400 | 60 | 60 |  |  | X | 2021-06-30 | halogenfrei, Deckschicht alkalibeständig | sans halogène, revêtement résistant à l'alcali
28 | 19090011 | Polyurethan (PUR) / Polyisocyanurat (PIR) | Polyuréthane (PUR) / Polyisocyanurate (PIR) | Unilin UTHERM FD ME | Unilin UTHERM FD ME | 155 | Unilin Insulation |  | min. 30 | 0.027 | 30-79 | 0.39 | 1400 | 60 | 60 |  |  | X | 2021-12-31 | diffusionsoffen | perméable à la diffusion
28 | 19090012 | Polyurethan (PUR) / Polyisocyanurat (PIR) | Polyuréthane (PUR) / Polyisocyanurate (PIR) | Unilin UTHERM FD ME | Unilin UTHERM FD ME | 155 | Unilin Insulation |  | min. 30 | 0.026 | 80-119 | 0.39 | 1400 | 60 | 60 |  |  | X | 2021-12-31 | diffusionsoffen | perméable à la diffusion
28 | 19090013 | Polyurethan (PUR) / Polyisocyanurat (PIR) | Polyuréthane (PUR) / Polyisocyanurate (PIR) | Unilin UTHERM FD ME | Unilin UTHERM FD ME | 155 | Unilin Insulation |  | min. 30 | 0.025 | 120-160 | 0.39 | 1400 | 60 | 60 |  |  | X | 2021-12-31 | diffusionsoffen | perméable à la diffusion
28 | 19060011 | Polyurethan (PUR) / Polyisocyanurat (PIR) | Polyuréthane (PUR) / Polyisocyanurate (PIR) | UTHERM FBO LE | UTHERM FBO LE | 155 | Unilin Insulation |  | 32 | 0.022 | 20-200 | 0.39 | 1400 | 60 | 60 |  |  | X | 2021-06-30 | für Dach, Fussboden; Alu-Verbundfolie; glatte Kante | pour toiture, plancher; feuille alu; chants plats
28 | 19060012 | Polyurethan (PUR) / Polyisocyanurat (PIR) | Polyuréthane (PUR) / Polyisocyanurate (PIR) | UTHERM FD LE | UTHERM FD LE | 155 | Unilin Insulation |  | 32 | 0.022 | 20-200 | 0.39 | 1400 | 60 | 60 |  |  | X | 2021-06-30 | für Dach, Fussboden; Alu-Verbundfolie; glatte Kante, Stufenfalz ab 60 mm | pour toiture, plancher; feuille alu; chants plats / à battues > 60 mm
28 | 19060013 | Polyurethan (PUR) / Polyisocyanurat (PIR) | Polyuréthane (PUR) / Polyisocyanurate (PIR) | UTHERM FDG LE | UTHERM FDG LE | 155 | Unilin Insulation |  | 32 | 0.022 | 20-200 | 0.39 | 1400 | 60 | 60 |  |  | X | 2021-06-30 | für Dach; Alu-Verbundfolie; glatte Kante | pour toiture; feuille alu; chants plats
28 | 19060014 | Polyurethan (PUR) / Polyisocyanurat (PIR) | Polyuréthane (PUR) / Polyisocyanurate (PIR) | UTHERM PREMIUM LE | UTHERM PREMIUM LE | 155 | Unilin Insulation |  | 32 | 0.02 | 20-200 | 0.39 | 1400 | 60 | 60 |  |  | X | 2021-06-30 | für Dach, Wand, Fussboden; Alu-Verbundfolie; glatte Kante | pour toiture, parois, plancher; feuille alu; chants plats
56 | 56.01 | In-situ-Wärmedämmungen, Ortschäume PUR/PIR | Isolants thermiques moussés in situ PUR/PIR | PUR, PIR: Spritzschaum; nicht SIA-kontrolliert | PUR, PIR, mousse rigide injectée par projection; non contrôlé par SIA |  |  |  |  | 0.036 | [6 empty] | X |  |  | an der Verwendungsstelle hergestellte Wärmedämmstoffe | isolation thermique exécutée in situ
56 | 18050091 | In-situ-Wärmedämmungen, Ortschäume PUR/PIR | Isolants thermiques moussés in situ PUR/PIR | Spritzschaum Elastospray 1622/1 | Spritzschaum Elastospray 1622/1 | 148 | BASF Polyurethanes GmbH |  | 55-65 | 0.027 | 30-75 | [6 empty] | X | 2020-06-30 | In-situ-Wärmedämmung, Ortschaum | Isolant thermique moussé in situ
56 | 18050092 | In-situ-Wärmedämmungen, Ortschäume PUR/PIR | Isolants thermiques moussés in situ PUR/PIR | Spritzschaum Elastospray 1622/1 | Spritzschaum Elastospray 1622/1 | 148 | BASF Polyurethanes GmbH |  | 55-65 | 0.026 | 80-115 | [6 empty] | X | 2020-06-30 | In-situ-Wärmedämmung, Ortschaum | Isolant thermique moussé in situ
56 | 18050093 | In-situ-Wärmedämmungen, Ortschäume PUR/PIR | Isolants thermiques moussés in situ PUR/PIR | Spritzschaum Elastospray 1622/1 | Spritzschaum Elastospray 1622/1 | 148 | BASF Polyurethanes GmbH |  | 55-65 | 0.025 | 120-200 | [6 empty] | X | 2020-06-30 | In-situ-Wärmedämmung, Ortschaum | Isolant thermique moussé in situ
56 | 19100041 | In-situ-Wärmedämmungen, Ortschäume PUR/PIR | Isolants thermiques moussés in situ PUR/PIR | H2FOAM LITE E | H2FOAM LITE E | 167 | Icynene |  | 7 | 0.037 | 50-400 | [6 empty] | X | 2021-12-31
56 | 19100042 | In-situ-Wärmedämmungen, Ortschäume PUR/PIR | Isolants thermiques moussés in situ PUR/PIR | AL1100 | AL1100 | 167 | Icynene |  | 40 | 0.023 | 30-200 | [6 empty] | X | 2021-12-31
56 | 20030121 | In-situ-Wärmedämmungen, Ortschäume PUR/PIR | Isolants thermiques moussés in situ PUR/PIR | H2FOAM LITE PLUS | H2FOAM LITE PLUS | 167 | Icynene Lapolla Europe Sprl |  | 10 | 0.036 | 50-400 | [6 empty] | X | 2021-12-31
36 | 36.01 | Phenolharzschaum | Mousse de résine phénolique | Phenolharzschaum; nicht SIA-kontrolliert | Mousse phénolique; non contrôlé par SIA |  |  | 30-50 |  | 0.024 |  | 0.39 | 1400 | 50 | 50 | X
36 | 19120012 | Phenolharzschaum | Mousse de résine phénolique | Austrotherm Resolution | Austrotherm Resolution | 49 | Austrotherm GmbH |  | 35 | 0.022 | 20-300 | 0.39 | 1400 | 50 | 50 |  |  | X | 2021-12-31
36 | 19100141 | Phenolharzschaum | Mousse de résine phénolique | Kooltherm | Kooltherm | 62 | Kingspan Insulation BV |  | > 35 | 0.021 | 20-44 | 0.39 | 1400 | 50 | 50 |  |  | X | 2021-12-31
36 | 19100142 | Phenolharzschaum | Mousse de résine phénolique | Kooltherm | Kooltherm | 62 | Kingspan Insulation BV |  | > 35 | 0.02 | 45-120 | 0.39 | 1400 | 50 | 50 |  |  | X | 2021-12-31
36 | 19100143 | Phenolharzschaum | Mousse de résine phénolique | Kooltherm | Kooltherm | 62 | Kingspan Insulation BV |  | > 35 | 0.021 | 121-159 | 0.39 | 1400 | 50 | 50 |  |  | X | 2021-12-31
63 | 63.01 | Sandwichelement mit beidseitiger Metalldeckschicht | Panneau sandwich, double peau à parements métalliques
63 | 19040061 | Sandwichelement mit beidseitiger Metalldeckschicht | Panneau sandwich, double peau à parements métalliques | Montanatherm Sandwichelement | Montanatherm panneau sandwich | 86 | Montana Bausysteme AG |  | 36-45 | 0.022 * | 40-200 | [6 empty] | X | 2021-06-30 | für Dach, Wand, Decke. * deklarierte Wärmeleitfähigkeit des Dämmstoffs (PUR/PIR) | pour toiture, façade, plafond. * valeur déclarée de conductivité thermique de l'isolant (PUR/PIR)
57 | 57.01 | Kunststofffaser | Fibres de plastique | Kunststofffaser (Matten, Vliese, Wolle); nicht SIA-kontrolliert | Fibres de plastique (matelas, nappe, laine); non controlé par SIA |  |  | 15-50 |  | 0.06
29 | 29.01 | Kork | Liège | Kork: Platten, Matten; nicht SIA-kontrolliert | Liège: panneaux, matelas; non contrôlé par SIA |  |  | 90-160 |  | 0.054 |  | 0.43 | 1560 | 10 | 5 | X | X
38 | 38.01 | Massivholz | Bois massif |  |  |  |  | 500 |  | 0.13 |  | 0.44 | 1600 | 50 | 20 | X
38 | 19050021 | Massivholz | Bois massif | Holz100-Elemente | Holz100-Elemente | 180 | Holz100 Schweiz AG |  | 450 | 0.079 | 250-364 | [6 empty] | X | 2021-12-31
38 | 19050022 | Massivholz | Bois massif | Holz100-Elemente | Holz100-Elemente | 180 | Holz100 Schweiz AG |  | 450 | 0.081 | 120-200 | [6 empty] | X | 2021-12-31
38 | 19050023 | Massivholz | Bois massif | Holz100-Elemente | Holz100-Elemente | 180 | Holz100 Schweiz AG |  | 450 | 0.12 | 176-212 | [6 empty] | X | 2021-12-31
30 | 30.01 | Holzwolle-Dämmplatten (-Leichtbauplatten) | Panneaux (légers) en laine de bois | Holzwolle-Dämmplatten, mineralisiert; nicht SIA-kontrolliert | Panneaux en laine de bois; non contrôlé par SIA |  |  | 250-600 |  | 0.11 |  | 0.41 | 1470 | 5 | 3 | X | X
30 | 30.05 | Holzwolle-Dämmplatten | Panneaux en laine de bois | Deckschichten von Mehrschichtplatten 5 mm, nicht SIA-kontrolliert | Parements de panneaux multicouches 5 mm; non contrôlé par SIA |  |  | w |  | 0.15 |  | 0.41 | 1470 | 5 | 3 | X | X |  |  | Der Wärmedurchlasswiderstand von Mehrschicht-Holzwolledämmplatten ist als Summe der einzelnen Wärmedurchlasswiderstände zu berechnen. | La résistance thermique des panneaux isolants multicouches en laine de bois se calcule en additionnant les résistances thermiques des différentes couches.
30 | 30.06 | Holzwolle-Dämmplatten | Panneaux en laine de bois | Deckschichten von Mehrschichtplatten 7,5 mm, nicht SIA-kontrolliert | Parements de panneaux multicouches 7,5 mm; non contrôlé par SIA |  |  | w |  | 0.13 |  | 0.41 | 1470 | 5 | 3 | X | X |  |  | Der Wärmedurchlasswiderstand von Mehrschicht-Holzwolledämmplatten ist als Summe der einzelnen Wärmedurchlasswiderstände zu berechnen. | La résistance thermique des panneaux isolants multicouches en laine de bois se calcule en additionnant les résistances thermiques des différentes couches.
30 | 30.07 | Holzwolle-Dämmplatten | Panneaux en laine de bois | Deckschichten von Mehrschichtplatten 10 mm, nicht SIA-kontrolliert | Parements de panneaux multicouches 10 mm; non contrôlé par SIA |  |  | w |  | 0.11 |  | 0.41 | 1470 | 5 | 3 | X | X |  |  | Der Wärmedurchlasswiderstand von Mehrschicht-Holzwolledämmplatten ist als Summe der einzelnen Wärmedurchlasswiderstände zu berechnen. | La résistance thermique des panneaux isolants multicouches en laine de bois se calcule en additionnant les résistances thermiques des différentes couches.
30 | 19090175 | Holzwolle-Dämmplatten | Panneaux de laine de bois | Fibro-Kustik | Fibro-Kustik | 138 | Fibrolith Dämmstoffe GmbH |  | 600-400 | 0.075 | 15-50 | 0.41 | 1470 | 5 | 3 |  |  | X | 2021-12-31
30 | 17110091 | Holzwolle-Dämmplatten | Panneaux de laine de bois | Heraklith C | Heraklith C | 93 | Knauf Insulation GmbH |  | 480-250 * | 0.084 | 25-50 | 0.41 | 1470 | 5 | 3 |  |  | X | 2019-12-31 | * dickenabhängig | * dépend de l'épaisseur
30 | 17110092 | Holzwolle-Dämmplatten | Panneaux de laine de bois | Heraklith BM | Heraklith BM | 93 | Knauf Insulation GmbH |  | 480-250 * | 0.082 | 25-50 | 0.41 | 1470 | 5 | 3 |  |  | X | 2019-12-31 | * dickenabhängig | * dépend de l'épaisseur
30 | 17110093 | Holzwolle-Dämmplatten | Panneaux de laine de bois | Heraklith Agro | Heraklith Agro | 93 | Knauf Insulation GmbH |  | 460 | 0.084 | 25 | 0.41 | 1470 | 5 | 3 |  |  | X | 2019-12-31 | * dickenabhängig | * dépend de l'épaisseur
30 | 17110094 | Holzwolle-Dämmplatten | Panneaux de laine de bois | Heraklith A2-BM | Heraklith A2-BM | 93 | Knauf Insulation GmbH |  | 550-350 * | 0.082 | 25-50 | 0.41 | 1470 | 5 | 3 |  |  | X | 2019-12-31 | * dickenabhängig | * dépend de l'épaisseur
31 | 31.01 | Holzfaserplatten | Panneaux de fibres de bois | Holzfaserplatten: nicht SIA-kontrolliert | Panneaux de fibres de bois; non contrôlé par SIA |  |  | 40-160 |  | 0.048 |  | 0.39 | 1400 | 5 | 3 | X | X
31 | 31.02 | Holzfaserplatten | Panneaux de fibres de bois | Holzfaserplatten: nicht SIA-kontrolliert | Panneaux de fibres de bois; non contrôlé par SIA |  |  | > 160 |  | 0.054 |  | 0.39 | 1400 | 5 | 3 | X | X
31 | 19090111 | Holzfaserplatten | Panneaux de fibres de bois | GUTEX Thermofloor | GUTEX Thermofloor | 76 | GUTEX Holzfaserplattenwerk |  | 160 | 0.04 | 20-30 | 0.39 | 1400 | 5 | 3 |  |  | X | 2021-12-31
31 | 18070061 | Holzfaserplatten | Panneaux de fibres de bois | GUTEX Dämmplatte DW | GUTEX Dämmplatte DW | 76 | GUTEX Holzfaserplattenwerk |  | 150 | 0.04 | 40-100 | 0.39 | 1400 | 5 | 3 |  |  | X | 2020-12-31
31 | 18070062 | Holzfaserplatten | Panneaux de fibres de bois | GUTEX Dämmplatte DW+ | GUTEX Dämmplatte DW+ | 76 | GUTEX Holzfaserplattenwerk |  | 200 | 0.042 | 40-60 | 0.39 | 1400 | 5 | 3 |  |  | X | 2020-12-31
31 | 18070063 | Holzfaserplatten | Panneaux de fibres de bois | GUTEX Multitherm | GUTEX Multitherm | 76 | GUTEX Holzfaserplattenwerk |  | 140 | 0.04 | 20-200 | 0.39 | 1400 | 5 | 3 |  |  | X | 2020-12-31
31 | 18070064 | Holzfaserplatten | Panneaux de fibres de bois | GUTEX Thermoflat | GUTEX Thermoflat | 76 | GUTEX Holzfaserplattenwerk |  | 140 | 0.04 | 100-160 | 0.39 | 1400 | 5 | 3 |  |  | X | 2020-12-31
31 | 18070065 | Holzfaserplatten | Panneaux de fibres de bois | GUTEX Thermoinstal | GUTEX Thermoinstal | 76 | GUTEX Holzfaserplattenwerk |  | 150 | 0.04 | 50 | 0.39 | 1400 | 5 | 3 |  |  | X | 2020-12-31
31 | 18070066 | Holzfaserplatten | Panneaux de fibres de bois | GUTEX Thermoroom | GUTEX Thermoroom | 76 | GUTEX Holzfaserplattenwerk |  | 130 | 0.039 | 20-100 | 0.39 | 1400 | 5 | 3 |  |  | X | 2020-12-31
31 | 18070067 | Holzfaserplatten | Panneaux de fibres de bois | GUTEX Thermosafe-homogen | GUTEX Thermosafe-homogen | 76 | GUTEX Holzfaserplattenwerk |  | 110 | 0.038 | 20-240 | 0.39 | 1400 | 5 | 3 |  |  | X | 2020-12-31
31 | 18070068 | Holzfaserplatten | Panneaux de fibres de bois | GUTEX Thermosafe-nf | GUTEX Thermosafe-nf | 76 | GUTEX Holzfaserplattenwerk |  | 130 | 0.039 | 41 | 0.39 | 1400 | 5 | 3 |  |  | X | 2020-12-31
31 | 18070069 | Holzfaserplatten | Panneaux de fibres de bois | GUTEX Thermosafe-wd | GUTEX Thermosafe-wd | 76 | GUTEX Holzfaserplattenwerk |  | 140 | 0.04 | 20-160 | 0.39 | 1400 | 5 | 3 |  |  | X | 2020-12-31
31 | 18070070 | Holzfaserplatten | Panneaux de fibres de bois | GUTEX Thermowall | GUTEX Thermowall | 76 | GUTEX Holzfaserplattenwerk |  | 160 | 0.04 | 20-180 | 0.39 | 1400 | 5 | 3 |  |  | X | 2020-12-31
31 | 18070071 | Holzfaserplatten | Panneaux de fibres de bois | GUTEX Thermowall-gf | GUTEX Thermowall-gf | 76 | GUTEX Holzfaserplattenwerk |  | 185 | 0.043 | 40-60 | 0.39 | 1400 | 5 | 3 |  |  | X | 2020-12-31
31 | 18070072 | Holzfaserplatten | Panneaux de fibres de bois | GUTEX Thermowall-L | GUTEX Thermowall-L | 76 | GUTEX Holzfaserplattenwerk |  | 110 | 0.038 | 120-200 | 0.39 | 1400 | 5 | 3 |  |  | X | 2020-12-31
31 | 18070073 | Holzfaserplatten | Panneaux de fibres de bois | GUTEX Ultratherm | GUTEX Ultratherm | 76 | GUTEX Holzfaserplattenwerk |  | 180 | 0.042 | 50-160 | 0.39 | 1400 | 5 | 3 |  |  | X | 2020-12-31
31 | 19030031 | Holzfaserplatten | Panneaux de fibres de bois | GUTEX Thermoflex | GUTEX Thermoflex | 76 | GUTEX Holzfaserplattenwerk |  | 50 | 0.036 | 40-240 | 0.39 | 1400 | 5 | 3 |  |  | X | 2021-06-30
31 | 18060031 | Holzfaserplatten | Panneaux de fibres de bois | GUTEX Multiplex-top | GUTEX Multiplex-top | 76 | GUTEX Holzfaserplattenwerk |  | 200 | 0.044 | 18-35 | 0.39 | 1400 | 5 | 3 |  |  | X | 2020-06-30
31 | 19080062 | Holzfaserplatten | Panneaux de fibres de bois | best wood FLEX 50 | best wood FLEX 50 | 113 | Holzwerk Gebr. Schneider GmbH |  | 50 | 0.037 | 40-240 | 0.39 | 1400 | 5 | 3 |  |  | X | 2021-12-31 | flexibler Dämmstoff | matériau isolant flexible
31 | 19080063 | Holzfaserplatten | Panneaux de fibres de bois | best wood MULTITHERM 110 | best wood MULTITHERM 110 | 113 | Holzwerk Gebr. Schneider GmbH |  | 110 | 0.038 | 40-240 | 0.39 | 1400 | 5 | 3 |  |  | X | 2021-12-31
31 | 19080064 | Holzfaserplatten | Panneaux de fibres de bois | best wood MULTITHERM 140 | best wood MULTITHERM 140 | 113 | Holzwerk Gebr. Schneider GmbH |  | 140 | 0.04 | 20-240 | 0.39 | 1400 | 5 | 3 |  |  | X | 2021-12-31
31 | 19080065 | Holzfaserplatten | Panneaux de fibres de bois | best wood TOP 140 | best wood TOP 140 | 113 | Holzwerk Gebr. Schneider GmbH |  | 140 | 0.04 | 80-240 | 0.39 | 1400 | 5 | 3 |  |  | X | 2021-12-31 | Aufdachdämmung, einseitig Latexschicht | couche latex sur une face
31 | 19080066 | Holzfaserplatten | Panneaux de fibres de bois | best wood TOP 160 | best wood TOP 160 | 113 | Holzwerk Gebr. Schneider GmbH |  | 160 | 0.041 | 60-160 | 0.39 | 1400 | 5 | 3 |  |  | X | 2021-12-31 | Aufdachdämmung, einseitig Latexschicht | couche latex sur une face
31 | 19080067 | Holzfaserplatten | Panneaux de fibres de bois | best wood TOP 180 | best wood TOP 180 | 113 | Holzwerk Gebr. Schneider GmbH |  | 180 | 0.043 | 20-160 | 0.39 | 1400 | 5 | 3 |  |  | X | 2021-12-31 | Aufdachdämmung, einseitig Latexschicht | couche latex sur une face
31 | 19080068 | Holzfaserplatten | Panneaux de fibres de bois | best wood TOP 220 | best wood TOP 220 | 113 | Holzwerk Gebr. Schneider GmbH |  | 220 | 0.047 | 22-60 | 0.39 | 1400 | 5 | 3 |  |  | X | 2021-12-31 | Aufdachdämmung, einseitig Latexschicht | couche latex sur une face
31 | 19080069 | Holzfaserplatten | Panneaux de fibres de bois | best wood WALL 110 | best wood WALL 110 | 113 | Holzwerk Gebr. Schneider GmbH |  | 110 | 0.038 | 40-240 | 0.39 | 1400 | 5 | 3 |  |  | X | 2021-12-31 | Putzträgerplatte | panneau à crépir
31 | 19080070 | Holzfaserplatten | Panneaux de fibres de bois | best wood WALL 140 | best wood WALL 140 | 113 | Holzwerk Gebr. Schneider GmbH |  | 140 | 0.04 | 40-240 | 0.39 | 1400 | 5 | 3 |  |  | X | 2021-12-31 | Putzträgerplatte | panneau à crépir
31 | 19080071 | Holzfaserplatten | Panneaux de fibres de bois | best wood WALL 180 | best wood WALL 180 | 113 | Holzwerk Gebr. Schneider GmbH |  | 180 | 0.043 | 20-160 | 0.39 | 1400 | 5 | 3 |  |  | X | 2021-12-31 | Putzträgerplatte | panneau à crépir
31 | 19080072 | Holzfaserplatten | Panneaux de fibres de bois | best wood ROOM 140 | best wood ROOM 140 | 113 | Holzwerk Gebr. Schneider GmbH |  | 140 | 0.04 | 20-240 | 0.39 | 1400 | 5 | 3 |  |  | X | 2021-12-31
31 | 19080073 | Holzfaserplatten | Panneaux de fibres de bois | best wood FLOOR 140 | best wood FLOOR 140 | 113 | Holzwerk Gebr. Schneider GmbH |  | 140 | 0.04 | 40-80 | 0.39 | 1400 | 5 | 3 |  |  | X | 2021-12-31
31 | 19080074 | Holzfaserplatten | Panneaux de fibres de bois | best wood FLOOR 220 | best wood FLOOR 220 | 113 | Holzwerk Gebr. Schneider GmbH |  | 220 | 0.047 | 22-40 | 0.39 | 1400 | 5 | 3 |  |  | X | 2021-12-31
31 | 17080211 | Holzfaserplatten | Panneaux de fibres de bois | HDP standard | HDP standard | 32 | Homanit Building Materials GmbH & Co. KG |  | 110 | 0.038 | 40-240 | 0.39 | 1400 | 5 | 3 |  |  | X | 2019-12-31 | feste Dämmplatte
31 | 17080212 | Holzfaserplatten | Panneaux de fibres de bois | HDP protect | HDP protect | 32 | Homanit Building Materials GmbH & Co. KG |  | 140 | 0.04 | 40-240 | 0.39 | 1400 | 5 | 3 |  |  | X | 2019-12-31 | feste Dämmplatte
31 | 17080213 | Holzfaserplatten | Panneaux de fibres de bois | ID standard | ID standard | 32 | Homanit Building Materials GmbH & Co. KG |  | 130-150 | 0.04 | 40-120 | 0.39 | 1400 | 5 | 3 |  |  | X | 2019-12-31 | verputzbare Innendämmplatte | panneau isolant pour l'intérieur
31 | 17080214 | Holzfaserplatten | Panneaux de fibres de bois | UD protect | UD protect | 32 | Homanit Building Materials GmbH & Co. KG |  | 190-220 | 0.044 | 22-160 | 0.39 | 1400 | 5 | 3 |  |  | X | 2019-12-31 | Unterdeckplatte
31 | 17080215 | Holzfaserplatten | Panneaux de fibres de bois | EnergiePlus massive | EnergiePlus massive | 32 | Homanit Building Materials GmbH & Co. KG |  | 130-150 | 0.04 | 40-240 | 0.39 | 1400 | 5 | 3 |  |  | X | 2019-12-31 | Putzträgerplatte für WDVS | panneau à crépir
31 | 17080216 | Holzfaserplatten | Panneaux de fibres de bois | EnergiePlus comfort | EnergiePlus comfort | 32 | Homanit Building Materials GmbH & Co. KG |  | 185-200 | 0.044 | 40-240 | 0.39 | 1400 | 5 | 3 |  |  | X | 2019-12-31 | Putzträgerplatte für WDVS | panneau à crépir
31 | 19090076 | Holzfaserplatten | Panneaux de fibres de bois | ISOVER ISOPROTECT | ISOVER ISOPROTECT | 4 | Saint-Gobain Isover AG |  | 180 | 0.046 | 22-120 | 0.39 | 1400 | 5 | 3 |  |  | X | 2021-12-31
31 | 19070061 | Holzfaserplatten | Panneaux de fibres de bois | STEICOflex 036, STEICOflex 036 Keil | STEICOflex 036, STEICOflex 036 Keil | 63 | STEICO SE |  | 60 | 0.036 | 20-240 | 0.39 | 1400 | 5 | 3 |  |  | X | 2021-12-31 | Hohlraumdämmung, Kanten stmpf
31 | 18100021 | Holzfaserplatten | Panneaux de fibres de bois | STEICOflex 038 | STEICOflex 038 | 63 | STEICO SE |  | 50 | 0.038 | 20-240 | 0.39 | 1400 | 5 | 3 |  |  | X | 2020-12-31 | Kante stumpf; Hohlraumdämmung | chants plats; pour toits, parois, plafonds
31 | 18100022 | Holzfaserplatten | Panneaux de fibres de bois | STEICOtherm, STEICOtherm SD, STEICOfloor, STEICOinternal | STEICOtherm, STEICOtherm SD, STEICOfloor, STEICOinternal | 63 | STEICO SE |  | 160 | 0.038 | 20-200 | 0.39 | 1400 | 5 | 3 |  |  | X | 2020-12-31 | für Dach, Wand, Boden | pour toits, parois, plafonds
31 | 18100023 | Holzfaserplatten | Panneaux de fibres de bois | STEICOuniversal, STEICOprotect H | STEICOuniversal, STEICOprotect H | 63 | STEICO SE |  | 270 | 0.048 | 18-60 | 0.39 | 1400 | 5 | 3 |  |  | X | 2020-12-31 | Nut und Feder; Dach- und Wandbauplatte | avec rainure et languette; pour toits et parois
31 | 18040132 | Holzfaserplatten | Panneaux de fibres de bois | STEICOprotect M, STEICOroof | STEICOprotect M, STEICOroof | 63 | STEICO SE |  | 230 | 0.046 | 20-160 | 0.39 | 1400 | 5 | 3 |  |  | X | 2020-06-30 | verputzte AWD-Systeme; Kante Nut und Feder oder stumpf | panneau à crépir, chants avec rainure et languette ou plats
31 | 18040133 | Holzfaserplatten | Panneaux de fibres de bois | LDF 110, STEICOtherm dry, STEICOprotect L dry | LDF 110, STEICOtherm dry, STEICOprotect L dry, STEICOsafe | 63 | STEICO SE |  | 110 | 0.037 | 40-240 | 0.39 | 1400 | 5 | 3 |  |  | X | 2020-06-30 | Kanten stumpf, Nut und Feder, Stufenfalz | chants plats, avec rainure et languette, à battues
31 | 18040134 | Holzfaserplatten | Panneaux de fibres de bois | LDF 140, STEICOspecial dry, STEICOprotect M dry, STEICOtop, STEICOinstall | LDF 140, STEICOspecial dry, STEICOprotect M dry, STEICOtop, STEICOinstall, STEICOsafe | 63 | STEICO SE |  | 140 | 0.04 | 40-240 | 0.39 | 1400 | 5 | 3 |  |  | X | 2020-06-30 | Kanten stumpf oder mit Nut und Feder | chants plats ou avec rainure et languette
31 | 18040135 | Holzfaserplatten | Panneaux de fibres de bois | LDF 180, STEICOprotect H dry | LDF 180, STEICOuniversal dry, STEICOprotect H dry | 63 | STEICO SE |  | 180 | 0.043 | 40-160 | 0.39 | 1400 | 5 | 3 |  |  | X | 2020-06-30 | Unterdeckplatte, Nut und Feder | avec rainure et languette
31 | 18040136 | Holzfaserplatten | Panneaux de fibres de bois | LDF 210, STEICOprotect S dry | LDF 210, STEICOuniversal dry, STEICOprotect S dry, STEICOsafe | 63 | STEICO SE |  | 210 | 0.045 | 35-60 | 0.39 | 1400 | 5 | 3 |  |  | X | 2020-06-30 | Unterdeckplatte, Nut und Feder | avec rainure et languette
31 | 18040138 | Holzfaserplatten | Panneaux de fibres de bois | STEICOsafe | STEICOsafe | 63 | STEICO SE |  | 210 | 0.045 | 40 | 0.39 | 1400 | 5 | 3 |  |  | X | 2020-06-30 | Nut und Feder | chants plats, avec rainure et languette, à battues
31 | 18040139 | Holzfaserplatten | Panneaux de fibres de bois | STEICOsafe | STEICOsafe | 63 | STEICO SE |  | 140 | 0.04 | 60-100 | 0.39 | 1400 | 5 | 3 |  |  | X | 2020-06-30 | Nut und Feder | chants plats, avec rainure et languette, à battues
31 | 18040140 | Holzfaserplatten | Panneaux de fibres de bois | STEICOsafe | STEICOsafe | 63 | STEICO SE |  | 110 | 0.037 | 120-160 | 0.39 | 1400 | 5 | 3 |  |  | X | 2020-06-30 | Nut und Feder | chants plats, avec rainure et languette, à battues
31 | 18040142 | Holzfaserplatten | Panneaux de fibres de bois | STEICOuniversal dry | STEICOuniversal dry | 63 | STEICO SE |  | 210 | 0.045 | 35-40 | 0.39 | 1400 | 5 | 3 |  |  | X | 2020-06-30 | Nut und Feder | avec rainure et languette
31 | 18040143 | Holzfaserplatten | Panneaux de fibres de bois | STEICOuniversal dry | STEICOuniversal dry | 63 | STEICO SE |  | 180 | 0.043 | 52-160 | 0.39 | 1400 | 5 | 3 |  |  | X | 2020-06-30 | Nut und Feder | avec rainure et languette
48 | 48.01 | Holzfasermatten | Matelas de fibres de bois | Holzfasermatten; nicht SIA-kontrolliert | Matelas de fibres de bois; non controlé par SIA |  |  | 35-80 |  | 0.046 | [6 empty] | X
48 | 48.02 | Holzfasern lose | Fibres de bois en vrac | Holzfasern lose; nicht SIA-kontrolliert | Fibres de bois en vrac; non contrôlé par SIA |  |  | 35-80 |  | 0.046 | [6 empty] | X |  |  | an der Verwendungsstelle hergestellte Wärmedämmstoffe | isolation thermique exécutée in situ
48 | 19090112 | Holzfasern lose | Fibres de bois en vrac | GUTEX Thermofibre | GUTEX Thermofibre | 76 | GUTEX Holzfaserplattenwerk |  | 25-45 | 0.038 | variabel | [6 empty] | X | 2021-12-31 | Holzfasern lose | fibres de bois
48 | 19080061 | Holzfasern lose | Fibres de bois en vrac | best wood FIBRE | best wood FIBRE | 113 | Holzwerk Gebr. Schneider GmbH |  | 35-45 | 0.039* | variabel | [6 empty] | X | 2021-12-31 | Einblasfaser; * raumfüllend | * insufflation de caissons
48 | 18040101 | Holzfasern lose | Fibres de bois en vrac | isofloc woodfiber | isofloc woodfiber | 10 | isofloc AG |  | 30-60 | 0.038 | variabel | [6 empty] | X | 2020-06-30 | Einblasdämmung | fibres de bois
48 | 18040131 | Holzfasern lose | Fibres de bois en vrac | STEICOzell | STEICOzell | 63 | STEICO SE |  | 30-60 | 0.038 | variabel | [6 empty] | X | 2020-06-30 | Einblasdämmung | fibres de bois
43 | 43.01 | Schüttung aus Holz-Hobelspänen | Copeaux en vrac
43 | 18120011 | Schüttung aus Hobelspänen | Copeaux de bois en vrac | HOIZ Hobelspandämmstoff | HOIZ Hobelspandämmstoff | 120 | Baufritz GmbH & Co. KG |  | 50-90 | 0.047 | variabel | [6 empty] | X | 2020-12-31 | raumausfüllende Dämmung in geschlossenen Hohlräumen | remplissage de vides
45 | 45.01 | Zelluloseplatten und -matten | Panneaux et matelas en fibres de cellulose | Zelluloseplatten und -matten; nicht SIA-kontrolliert | Panneaux et matelas en fibres de cellulose; non contrôlé par SIA |  |  | 50-80 |  | 0.044 |  |  |  | 0 | 0 |  | X
32 | 32.01 | Zellulose lose | Cellulose en vrac | Zellulose: lose; nicht SIA-kontrolliert | Cellulose: en vrac; non contrôlé par SIA |  |  | 30-70 |  | 0.042 |  | 0.44 | 1600 | 2 | 2 | X | X |  |  | an der Verwendungsstelle hergestellte Wärmedämmstoffe | isolation thermique exécutée in situ
32 | 18040151 | Zellulose (lose) | Cellulose (en vrac) | climacell | climacell | 109 | Catolet AG |  | 35-65 | 0.038 | variabel | 0.44 | 1600 | 2 | 2 |  |  | X | 2020-06-30 | Zellulose aus reinem Zeitungspapier | cellulose de papier journal
32 | 19070031 | Zellulose (lose) | Cellulose (en vrac) | Isocell | Isocell | 78 | Zellulosedämmstoffproduktion CPH GmbH & Co KG |  | 28-65 | 0.037 | variabel | 0.44 | 1600 | 2 | 2 |  |  | X | 2021-12-31 | In-situ-Wärmedämmung (Zelluloseflocken) | isolation thermique exécutée in situ (flocons de cellulose)
32 | 19070032 | Zellulose (lose) | Cellulose (en vrac) | trendisol | trendisol | 78 | Zellulosedämmstoffproduktion CPH GmbH & Co KG |  | 28-65 | 0.037 | variabel | 0.44 | 1600 | 2 | 2 |  |  | X | 2021-12-31 | In-situ-Wärmedämmung (Zelluloseflocken) | isolation thermique exécutée in situ (flocons de cellulose)
32 | 19070033 | Zellulose (lose) | Cellulose (en vrac) | Dobry-Ekovilla | Dobry-Ekovilla | 78 | Zellulosedämmstoffproduktion CPH GmbH & Co KG |  | 28-65 | 0.037 | variabel | 0.44 | 1600 | 2 | 2 |  |  | X | 2021-12-31 | In-situ-Wärmedämmung (Zelluloseflocken) | isolation thermique exécutée in situ (flocons de cellulose)
32 | 20020041 | Zellulose (lose) | Cellulose (en vrac) | Isocell Evolution | Isocell Evolution | 78 | Zellulosedämmstoffproduktion CPH GmbH & Co KG |  | 28-65 | 0.037 | variabel | 0.44 | 1600 | 2 | 2 |  |  | X | 2021-12-31 | In-situ-Wärmedämmung (Zelluloseflocken) boratfrei | isolation thermique exécutée in situ (flocons de cellulose), sans borate
32 | 20020042 | Zellulose (lose) | Cellulose (en vrac) | clima-super Evolution | clima-super Evolution | 78 | Zellulosedämmstoffproduktion CPH GmbH & Co KG |  | 28-65 | 0.037 | variabel | 0.44 | 1600 | 2 | 2 |  |  | X | 2021-12-31 | In-situ-Wärmedämmung (Zelluloseflocken) boratfrei | isolation thermique exécutée in situ (flocons de cellulose), sans borate
32 | 20020043 | Zellulose (lose) | Cellulose (en vrac) | greenwool Evolution | greenwool Evolution | 78 | Zellulosedämmstoffproduktion CPH GmbH & Co KG |  | 28-65 | 0.037 | variabel | 0.44 | 1600 | 2 | 2 |  |  | X | 2021-12-31 | In-situ-Wärmedämmung (Zelluloseflocken) boratfrei | isolation thermique exécutée in situ (flocons de cellulose), sans borate
32 | 20020044 | Zellulose (lose) | Cellulose (en vrac) | isECO green | isECO green | 78 | Zellulosedämmstoffproduktion CPH GmbH & Co KG |  | 28-65 | 0.037 | variabel | 0.44 | 1600 | 2 | 2 |  |  | X | 2021-12-31 | In-situ-Wärmedämmung (Zelluloseflocken) boratfrei | isolation thermique exécutée in situ (flocons de cellulose), sans borate
32 | 18070014 | Zellulose (lose) | Cellulose (en vrac) | Pavafloc | Pavafloc | 78 | Zellulosedämmstoffproduktion CPH GmbH & Co KG |  | 28-65 | 0.037 | variabel | 0.44 | 1600 | 2 | 2 |  |  | X | 2020-06-30 | In-situ-Wärmedämmung (Zelluloseflocken) | isolation thermique exécutée in situ (flocons de cellulose)
32 | 18110021 | Zellulose (lose) | Cellulose (en vrac) | isofloc LM, isofloc L, isofloc LF, swissfloc | isofloc LM, isofloc L, isofloc LF, swissfloc | 10 | isofloc AG |  | 25-60 | 0.038 | variabel | 0.44 | 1600 | 2 | 2 |  |  | X | 2020-12-31
32 | 18110022 | Zellulose (lose) | Cellulose (en vrac) | isofloc eco, isofloc neo, isofloc bf | isofloc eco, isofloc neo, isofloc bf | 10 | isofloc AG |  | 25-60 | 0.038 | variabel | 0.44 | 1600 | 2 | 2 |  |  | X | 2020-12-31 |  | insufflé
32 | 18070021 | Zellulose (lose) | Cellulose (en vrac) | Thermofloc F | Thermofloc F | 174 | Peter Seppele Gesellschaft mbH |  | 28-47 | 0.037 | variabel | 0.44 | 1600 | 2 | 2 |  |  | X | 2020-12-31
32 | 18070022 | Zellulose (lose) | Cellulose (en vrac) | Thermofloc F | Thermofloc F | 174 | Peter Seppele Gesellschaft mbH |  | 48-60 | 0.038 | variabel | 0.44 | 1600 | 2 | 2 |  |  | X | 2020-12-31
32 | 19070062 | Zellulose (lose) | Cellulose (en vrac) | STEICOfloc, STEICOfloc NB | STEICOfloc, STEICOfloc NB | 63 | STEICO SE |  | 27-60 | 0.038 | variabel | 0.44 | 1600 | 2 | 2 |  |  | X | 2021-12-31 | Zellulose-Einblasdämmung
33 | 33.01 | Dämmstoffe pflanzlichen Ursprungs | Matériaux isolants d'origine végétale | Flachs: Matten, Rollen; nicht SIA-kontrolliert | Lin: matelas, rouleaux; non contrôlé par SIA |  |  | 25-50 |  | 0.05 | [6 empty] | X
33 | 33.02 | Dämmstoffe pflanzlichen Ursprungs | Matériaux isolants d'origine végétale | Gras: Matten, lose; nicht SIA-kontrolliert | Herbe: matelas, en vrac; non contrôlé par SIA |  |  | 35-80 |  | 0.05 | [6 empty] | X
33 | 33.03 | Dämmstoffe pflanzlichen Ursprungs | Matériaux isolants d'origine végétale | Hanf: Matten, Rollen; nicht SIA-kontrolliert | Chanvre: matelas, rouleaux; non contrôlé par SIA |  |  | 25-50 |  | 0.05 | [6 empty] | X
33 | 33.04 | Dämmstoffe pflanzlichen Ursprungs | Matériaux isolants d'origine végétale | Baumwolle: Matten, Rollen; nicht SIA-kontrolliert | Coton: matelas, rouleaux; non contrôlé par SIA |  |  | 20-60 |  | 0.05 | [6 empty] | X
33 | 33.05 | Dämmstoffe pflanzlichen Ursprungs | Matériaux isolants d'origine végétale | übrige pflanzliche Dämmstoffe; nicht SIA-kontrolliert | autres matériaux isolants d'origine végétale; non contrôlé par SIA |  |  | 50-200 |  | 0.06 | [6 empty] | X
34 | 34.01 | Dämmstoffe tierischen Ursprungs | Matériaux isolants d'origine animale | Schafwolle: Matten, Rollen; nicht SIA-kontrolliert | Laine de mouton: matelas, rouleaux; non contrôlé par SIA |  |  | 20-60 |  | 0.044 | [6 empty] | X
35 | 35.01 | Verbundplatten | Panneaux composites (multicouches) | Verbundplatten | Panneaux composites (multicouches)
35 | 19090161 | Verbundplatten | Panneaux composites (multicouches) | Fibro-DUR 3 040 (Kern) | Fibro-DUR 3 040 (noyau) | 138 | Fibrolith Dämmstoffe GmbH |  | 18 | 0.038 | 15-115 | [6 empty] | X | 2021-12-31 | Kern EPS | noyau en EPS
35 | 19090162 | Verbundplatten | Panneaux composites (multicouches) | Fibro-DUR 3 040 (Deckschichten) | Fibro-DUR 3 040 (couches) | 138 | Fibrolith Dämmstoffe GmbH |  | 550-650 | 0.075 | 2 x 5 | [6 empty] | X | 2021-12-31 | Deckschichten Holzwolle | parements en laine de bois
35 | 19090166 | Verbundplatten | Panneaux composites (multicouches) | Fibro-DUR 2 032 (Kern) | Fibro-DUR 2 032 (noyau) | 138 | Fibrolith Dämmstoffe GmbH |  | 18 | 0.031 | 40-90 | [6 empty] | X | 2021-12-31 | Kern EPS | noyau en EPS
35 | 19090167 | Verbundplatten | Panneaux composites (multicouches) | Fibro-DUR 2 032 (Deckschicht) | Fibro-DUR 2 032 (couche) | 138 | Fibrolith Dämmstoffe GmbH |  | 550-650 | 0.075 | 10 | [6 empty] | X | 2021-12-31 | Deckschicht Holzwolle | parement en laine de bois
35 | 19090171 | Verbundplatten | Panneaux composites (multicouches) | Fibro-DUR 3 032 (Kern) | Fibro-DUR 3 032 (noyau) | 138 | Fibrolith Dämmstoffe GmbH |  | 18 | 0.031 | 35-85 | [6 empty] | X | 2021-12-31 | Kern EPS | noyau en EPS
35 | 19090172 | Verbundplatten | Panneaux composites (multicouches) | Fibro-DUR 3 032 (Deckschichten) | Fibro-DUR 3 032 (couches) | 138 | Fibrolith Dämmstoffe GmbH |  | 550-650 | 0.075 | 5 + 10 | [6 empty] | X | 2021-12-31 | Deckschichten Holzwolle | parements en laine de bois
35 | 19030041 | Verbundplatten | Panneaux composites (multicouches) | Heratekta C-3 032 (Kern) | Heratekta C-3 032 (noyau) | 93 | Knauf Insulation GmbH |  | 15-25 | 0.031 | 15-90 | [6 empty] | X | 2020-12-31 | Kern EPS | noyau en EPS
35 | 19030042 | Verbundplatten | Panneaux composites (multicouches) | Heratekta C-3 032 (Deckschichten) | Heratekta C-3 032 (couches) | 93 | Knauf Insulation GmbH |  | 550 | 0.09 | 2x5 | [6 empty] | X | 2020-12-31 | Deckschichten Holzwolle | parements en laine de bois
35 | 19030051 | Verbundplatten | Panneaux composites (multicouches) | Heratekta SE-032/2 (Kern) | Heratekta SE-032/2 (noyau) | 93 | Knauf Insulation GmbH |  | 15-25 | 0.031 | 45-170 | [6 empty] | X | 2020-12-31 | Kern EPS | noyau en EPS
35 | 19030052 | Verbundplatten | Panneaux composites (multicouches) | Heratekta SE-032/2 (Deckschicht) | Heratekta SE-032/2 (couche) | 93 | Knauf Insulation GmbH |  | 550 | 0.085 | 5 | [6 empty] | X | 2020-12-31 | Deckschicht Holzwolle | parement en laine de bois
35 | 19030061 | Verbundplatten | Panneaux composites (multicouches) | Tektalan A2-E21 (Kern) | Tektalan A2-E21 (noyau) | 93 | Knauf Insulation GmbH |  | 130 | 0.039 | 25-165 | [6 empty] | X | 2020-12-31 | Kern Steinwolle | noyau en laine de roche
35 | 19030062 | Verbundplatten | Panneaux composites (multicouches) | Tektalan A2-E21 (Deckschichten) | Tektalan A2-E21 (couches) | 93 | Knauf Insulation GmbH |  | 550 | 0.085 | 2x5 | [6 empty] | X | 2020-12-31 | Deckschichten Holzwolle | parements en laine de bois
35 | 19030071 | Verbundplatten | Panneaux composites (multicouches) | Tektalan A2-SD (Kern) | Tektalan A2-SD (noyau) | 93 | Knauf Insulation GmbH |  | 130 | 0.039 | 40-240 | [6 empty] | X | 2020-12-31 | Kern Steinwolle | noyau en laine de roche
35 | 19030072 | Verbundplatten | Panneaux composites (multicouches) | Tektalan A2-SD (Deckschichten) | Tektalan A2-SD (couches) | 93 | Knauf Insulation GmbH |  | 550 | 0.085 | 2x5 | [6 empty] | X | 2020-12-31 | Deckschichten Holzwolle | parements en laine de bois
35 | 17110136 | Verbundplatten | Panneaux composites (multicouches) | Tektalan A2-035/2 (1.0) (Kern) | Tektalan A2-035/2 (1.0) (noyau) | 93 | Knauf Insulation GmbH |  | 120 | 0.034 | 40-165 | [6 empty] | X | 2019-12-31 | Kern Steinwolle | noyau en laine de roche
35 | 17110137 | Verbundplatten | Panneaux composites (multicouches) | Tektalan A2-035/2 (1.0) (Deckschicht) | Tektalan A2-035/2 (1.0) (couche) | 93 | Knauf Insulation GmbH |  | 550 | 0.081 | 10 | [6 empty] | X | 2019-12-31 | Deckschicht Holzwolle | parement en laine de bois
35 | 17110141 | Verbundplatten | Panneaux composites (multicouches) | Tektalan A2-E31-035/2 (Kern) | Tektalan A2-E31-035/2 (noyau) | 93 | Knauf Insulation GmbH |  | 120 | 0.034 | 40-165 | [6 empty] | X | 2019-12-31 | Kern Steinwolle | noyau en laine de roche
35 | 17110142 | Verbundplatten | Panneaux composites (multicouches) | Tektalan A2-E31-035/2 (Deckschicht) | Tektalan A2-E31-035/2 (couche) | 93 | Knauf Insulation GmbH |  | 550 | 0.081 | 10 | [6 empty] | X | 2019-12-31 | Deckschicht Holzwolle | parement en laine de bois
35 | 17110146 | Verbundplatten | Panneaux composites (multicouches) | Tektalan A2-TK-035/2 (Kern) | Tektalan A2-TK-035/2 (noyau) | 93 | Knauf Insulation GmbH |  | 120 | 0.034 | 40-165 | [6 empty] | X | 2019-12-31 | Kern Steinwolle | noyau en laine de roche
35 | 17110147 | Verbundplatten | Panneaux composites (multicouches) | Tektalan A2-TK-035/2 (Deckschicht) | Tektalan A2-TK-035/2 (couche) | 93 | Knauf Insulation GmbH |  | 550 | 0.081 | 10 | [6 empty] | X | 2019-12-31 | Deckschicht Holzwolle | parement en laine de bois
35 | 17110151 | Verbundplatten | Panneaux composites (multicouches) | Tektalan A2-FP/HB (Kern) | Tektalan A2-FP/HB (noyau) | 93 | Knauf Insulation GmbH |  | 120 | 0.034 | 45-85 | [6 empty] | X | 2019-12-31 | Kern Steinwolle | noyau en laine de roche
35 | 17110152 | Verbundplatten | Panneaux composites (multicouches) | Tektalan A2-FP/HB (Deckschichten) | Tektalan A2-FP/HB (couches) | 93 | Knauf Insulation GmbH |  | 550 | 0.09 | 5+10 | [6 empty] | X | 2019-12-31 | Deckschichten Holzwolle | parements en laine de bois
35 | 17110156 | Verbundplatten | Panneaux composites (multicouches) | Tektalan A2-HDX (Kern) | Tektalan A2-HDX (noyau) | 93 | Knauf Insulation GmbH |  | 150 | 0.045 | 40-115 | [6 empty] | X | 2019-12-31 | Kern Steinwolle | noyau en laine de roche
35 | 17110157 | Verbundplatten | Panneaux composites (multicouches) | Tektalan A2-HDX (Deckschichten) | Tektalan A2-HDX (couches) | 93 | Knauf Insulation GmbH |  | 550 | 0.09 | 2x5 | [6 empty] | X | 2019-12-31 | Deckschichten Holzwolle | parements en laine de bois
54 | 54.01 | Reflektierende Dämmstoffe | Produits d'isolation réfléchissants
54 | 19010021 | Reflektierende Dämmstoffe | Produits d'isolation réfléchissants | Boost’R HybridS | Boost’R HybridS | 169 | ACTIS SA |  | 625 g/m2 | * | 45 | [6 empty] | X | 2020-12-31 | Mehrlagige reflektierende Isolationsmatte. * RD = 2.45 m2K/W (Material allein) RD = 3.45 m2K/W für Wand (Wärmefluss horizontal) mit beidseitig abgeschlossenen min. 30 mm dicken Luftschichten | Produit réfléchissant multicouche. * RD = 2.45 m2K/W (matériau seul) RD = 3.45 m2K/W pour paroi (flux thermique horizontal) avec couches d'air scellées d’au moins 30 mm d’épaisseur des deux côtés
54 | 19010022 | Reflektierende Dämmstoffe | Produits d'isolation réfléchissants | Triso HybridS | Triso HybridS | 169 | ACTIS SA |  | 650 g/m2 | * | 45 | [6 empty] | X | 2020-12-31 | Mehrlagige reflektierende Isolationsmatte. * RD = 2.75 m2K/W (Material allein) RD = 4.05 m2K/W für Wand (Wärmefluss horizontal) mit beidseitig abgeschlossenen min. 30 mm dicken Luftschichten | Produit réfléchissant multicouche. * RD = 2.75 m2K/W (matériau seul) RD = 4.05 m2K/W pour paroi (flux thermique horizontal) avec couches d'air scellées d’au moins 30 mm d’épaisseur des deux côtés
54 | 19010023 | Reflektierende Dämmstoffe | Produits d'isolation réfléchissants | Triso-Super 12 Boost’RS, Triso-Toiture | Triso-Super 12 Boost’RS, Triso-Toiture | 169 | ACTIS SA |  | 1275 g/m2 | * | [7 empty] | X | 2020-12-31 | Das Produkt besteht aus den beiden Produkten Boost 'R' HybridS und TRISO HybridS. Der Wert gilt, wenn zwischen den Produkten und zum Innenraum hin je mindestens 20 mm dicke, abgeschlossene Luftschichten vorhanden sind; zum Aussenraum hin ist eine belüftete Luftschicht vorzusehen. * RD = 6.20 m2K/W für Flachdach / geneigtes Dach 20° 6.25 m2K/W / 30° 6.30 m2K/W / 45° 6.40 m2K/W. Die Werte gelten für Wärmefluss nach oben (Winter). | Le produit se compose des deux produits Boost'R HybridS et Triso HybridS. La valeur s'applique si des couches d'air scellées d'au moins 20 mm d'épaisseur sont présentes entre les produits et l'intérieur; vers l'espace extérieur une couche d'air ventilée doit être prévue. * RD = 6.20 m2K/W pour toit plat / toit incliné 20° 6.25 m2K/W / 30° 6.30 m2K/W / 45° 6.40 m2K/W. Les valeurs s'appliquent pour flux thermique vers le haut (hiver).
54 | 19110041 | Reflektierende Dämmstoffe | Produits d'isolation réfléchissants | SKYTECH Pro XL | SKYTECH Pro XL | 165 | Winco Technologies |  | 1340 g/m2 | * | 13 | [6 empty] | X | 2021-12-31 | * RD Material 0.47 / RD mit beidseitig min. 20 mm dicken abgeschlossenen Luftschichten: Wand 1.50 / Dach Sommer 2.00 / Dach Winter 1.15 | * RD produit seul 0.47 / RD avec lames d'air non ventilées min. 20 mm des deux cotés: paroi 1.50 / toiture été 2.00 / toiture hiver 1.15
37 | 37.01 | Verputzte Aussenwärmedämm-Systeme | Systèmes d'isolation thermique extérieure, avec revêtement de crépi
55 | 55.01 | Wärmedämmputze | Crépis et enduits isolants |  |  |  |  | 450 |  | 0.14 | [9 empty] | Quelle: SN EN 12524:2000. Tab. NA.1 (Rückzug 2013) | Source: SN EN 12524:2000, tab. NA.1 (retiré en 2013)
55 | 55.02 | Wärmedämmputze | Crépis et enduits isolants |  |  |  |  | 300 |  | 0.08 | [9 empty] | Quelle: SN EN 12524:2000. Tab. NA.1 (Rückzug 2013) | Source: SN EN 12524:2000, tab. NA.1 (retiré en 2013)
55 | 19110061 | Wärmedämmputze | Crépis et enduits isolants | Fixit 222 Aerogel Hochleistungsdämmputz | Fixit 222 Aerogel Hochleistungsdämmputz | 55 | Fixit AG |  | 190-200 | 0.028 | 30-150 | [6 empty] | X | 2021-12-31 | Aussen- und Innenanwendung | pour usage extérieur et intérieur
|  | Verbundwerkstoffe | Matériaux mixtes
58 | 18030091 | Verbundwerkstoffe | Matériaux mixtes | HYBRIS | HYBRIS | 169 | ACTIS SA |  | 10 | 0.033 | 50-205 | [6 empty] | X | 2020-06-30
99 | 99000099 | Defaultmaterial |  |  |  | 999 |  | 99 | 99 | 99 | 99 | 99 | 99 | 999 | 999

## Mauerwerksprod. - Maçonnerie
Anmeldungen für neue Produkte werden jederzeit entgegengenommen. Die Unterlagen sind in Deutsch, Französisch oder Englisch einzureichen. Die nächste Sitzung der Kontrollstelle ist noch nicht festgelegt. Anmeldeformular und weitere Unterlagen unter www.sia.ch/register > Baustoffkennwerte Adresse: Herrn R. Aeberli, Kontrollstelle SIA 279, Sunnetalstr. 13, Postfach 161, 8117 Fällanden; aeberli@ggaweb.ch ODER roland.aeberli@sia.ch
Datenstand / État des dates 2020-04-02
Stoffgruppe Nr. Groupe de matériaux no | ID | Stoffgruppe | Groupe de matériaux | Stoffgruppe, Anwendung | Groupe de matériaux, application | Firmen Nr | Lieferant, Hersteller / Fournisseur | Rohdichte / Masse volumique | Rohdichte / Masse volumique | Wärme-leitfähigkeit / Conductivité thermique | Wärme-leitfähigkeit / Conductivité thermique | Wärme-leitfähigkeit / Conductivité thermique | spez. Wärme-speicher-fähigkeit / Capacité thermique massique | spez. Wärme-speicher-fähigkeit / Capacité thermique massique | Wasserdampf-Diffusions-widerstandszahl / Facteur de résistance à la vapeur d'eau | Wasserdampf-Diffusions-widerstandszahl / Facteur de résistance à la vapeur d'eau | Lieferdicke / Épaisseur | Länge / Longueur | Höhe / Hauteur | üblicher Mörtel / | SN EN 1745:2012 Anh. A. | Baustoffkennwerte SIA | gültig bis / valable jusqu'au | Bemerkungen | Remarques
[8 empty] | r | r | l | l10,dry | ldesign | Cp | Cp | m | m | d | l | h
[8 empty] | kg/m3 | kg/m3 | W/mK | W/mK | W/mK | Wh/kgK | J/kgK | – | – | mm | mm | mm
[8 empty] | Bereich (informativ) | Rechenwert / Valeur de calcul |  | Trocken-zustand / État sec | Bemessungs-wert / Valeur utile |  |  | trocken / sec | feucht / humide |  |  |  | DM Dünnbett LM Leicht NM Normal |  |  | in Bearbeitung
|  | Leichtbackstein | Brique de terre cuite légère | [17 empty] | X
51 | 18081022 | Leichtbackstein | Brique de terre cuite légère | Capo 365 P7 | Capo 365 P7 | 102 | Gasser Ceramic, Ziegelei Rapperswil |  | 600 |  | 0.075 | 0.075 | 0.28 | 1000 | 6 | 4 | 365 | 247 | 249 | DM |  | X | 2020-12-31 | Füllung Mineralwolle | remplissage laine minérale
51 | 19091022 | Leichtbackstein | Brique de terre cuite légère | Capo 365 T6 | Capo 365 T6 | 102 | Gasser Ceramic, Ziegelei Rapperswil |  | 535 |  | 0.061 | 0.063 | 0.28 | 1000 | 6 | 4 | 365 | 247 | 249 | DM |  | X | 2021-12-31 | Füllung Mineralwolle | remplissage laine minérale
51 | 19091021 | Leichtbackstein | Brique de terre cuite légère | Capo 425 P7 | Capo 425 P7 | 102 | Gasser Ceramic, Ziegelei Rapperswil |  | 605 |  | 0.073 | 0.077 | 0.28 | 1000 | 6 | 4 | 425 | 247 | 249 | DM |  | X | 2021-12-31 | Füllung Mineralwolle | remplissage laine minérale
51 | 18081021 | Leichtbackstein | Brique de terre cuite légère | Capo 425 T6 | Capo 425 T6 | 102 | Gasser Ceramic, Ziegelei Rapperswil |  | 600 |  | 0.061 | 0.061 | 0.28 | 1000 | 6 | 4 | 425 | 247 | 249 | DM |  | X | 2020-12-31 | Füllung Mineralwolle | remplissage laine minérale
51 | 19091031 | Leichtbackstein | Brique de terre cuite légère | Imbrex Z7 Blockziegel | Imbrex Z7 Blockziegel | 116 | Keller AG Ziegeleien |  | 550 |  | 0.061 | 0.065 | 0.28 | 1000 | 6 | 4 | 365 | 247 | 238 | LM21 |  | X | 2021-12-31 | LD-Mauerziegel, Kat. I
51 | 19091032 | Leichtbackstein | Brique de terre cuite légère | Imbrex Z7 Blockziegel | Imbrex Z7 Blockziegel | 116 | Keller AG Ziegeleien |  | 550 |  | 0.063 | 0.065 | 0.28 | 1000 | 6 | 4 | 425 | 247 | 238 | LM21 |  | X | 2021-12-31 | LD-Mauerziegel, Kat. I
51 | 19091033 | Leichtbackstein | Brique de terre cuite légère | Imbrex Z7 Blockziegel | Imbrex Z7 Blockziegel | 116 | Keller AG Ziegeleien |  | 550 |  | 0.063 | 0.065 | 0.28 | 1000 | 6 | 4 | 490 | 247 | 238 | LM21 |  | X | 2021-12-31 | LD-Mauerziegel, Kat. I
51 | 19091041 | Leichtbackstein | Brique de terre cuite légère | Imbrex Z7 Planziegel | Imbrex Z7 Planziegel | 116 | Keller AG Ziegeleien |  | 550 |  | 0.066 | 0.067 | 0.28 | 1000 | 6 | 4 | 365 | 247 | 249 | DM |  | X | 2021-12-31 | LD-Mauerziegel, Kat. I
51 | 19091042 | Leichtbackstein | Brique de terre cuite légère | Imbrex Z7 Planziegel | Imbrex Z7 Planziegel | 116 | Keller AG Ziegeleien |  | 550 |  | 0.066 | 0.067 | 0.28 | 1000 | 6 | 4 | 425 | 247 | 249 | DM |  | X | 2021-12-31 | LD-Mauerziegel, Kat. I
51 | 19091043 | Leichtbackstein | Brique de terre cuite légère | Imbrex Z7 Planziegel | Imbrex Z7 Planziegel | 116 | Keller AG Ziegeleien |  | 550 |  | 0.066 | 0.067 | 0.28 | 1000 | 6 | 4 | 490 | 247 | 249 | DM |  | X | 2021-12-31 | LD-Mauerziegel, Kat. I
51 | 19101011 | Leichtbackstein | Brique de terre cuite légère | Porotherm S9 | Porotherm S9 | 96 | ZZ Wancor AG |  | 830 |  | 0.085 | 0.09 | 0.28 | 1000 | 6 | 4 | 365 | 248 | 249 | DM |  | X | 2021-12-31 | Füllung hydrophobiertes Perlit | remplissage perlite hydrophobe
51 | 19101012 | Leichtbackstein | Brique de terre cuite légère | Porotherm S9 | Porotherm S9 | 96 | ZZ Wancor AG |  | 830 |  | 0.085 | 0.09 | 0.28 | 1000 | 6 | 4 | 425 | 248 | 249 | DM |  | X | 2021-12-31 | Füllung hydrophobiertes Perlit | remplissage perlite hydrophobe
51 | 18081031 | Leichtbackstein | Brique de terre cuite légère | Porotherm T8 | Porotherm T8 | 96 | ZZ Wancor AG |  | 610 |  | 0.075 | 0.079 | 0.28 | 1000 | 6 | 4 | 365 | 248 | 249 | DM |  | X | 2020-12-31 | Füllung hydrophobiertes Perlit | remplissage perlite hydrophobe
51 | 18081032 | Leichtbackstein | Brique de terre cuite légère | Porotherm T8 | Porotherm T8 | 96 | ZZ Wancor AG |  | 615 |  | 0.075 | 0.08 | 0.28 | 1000 | 6 | 4 | 425 | 248 | 249 | DM |  | X | 2020-12-31 | Füllung hydrophobiertes Perlit | remplissage perlite hydrophobe
51 | 18081033 | Leichtbackstein | Brique de terre cuite légère | Porotherm T8 | Porotherm T8 | 96 | ZZ Wancor AG |  | 620 |  | 0.072 | 0.077 | 0.28 | 1000 | 6 | 4 | 490 | 248 | 249 | DM |  | X | 2020-12-31 | Füllung hydrophobiertes Perlit | remplissage perlite hydrophobe
51 | 18111011 | Leichtbackstein | Brique de terre cuite légère | Porotherm S8 | Porotherm S8 | 96 | ZZ Wancor AG |  | 670 |  | 0.08 | 0.08 | 0.28 | 1000 | 6 | 4 | 365 | 248 | 249 | DM |  | X | 2020-12-31 | Füllung hydrophobiertes Perlit | remplissage perlite hydrophobe
51 | 18111012 | Leichtbackstein | Brique de terre cuite légère | Porotherm S8 | Porotherm S8 | 96 | ZZ Wancor AG |  | 670 |  | 0.08 | 0.08 | 0.28 | 1000 | 6 | 4 | 425 | 248 | 249 | DM |  | X | 2020-12-31 | Füllung hydrophobiertes Perlit | remplissage perlite hydrophobe
51 | 18111013 | Leichtbackstein | Brique de terre cuite légère | Porotherm S8 | Porotherm S8 | 96 | ZZ Wancor AG |  | 670 |  | 0.08 | 0.08 | 0.28 | 1000 | 6 | 4 | 490 | 248 | 249 | DM |  | X | 2020-12-31 | Füllung hydrophobiertes Perlit | remplissage perlite hydrophobe
51 | 18111021 | Leichtbackstein | Brique de terre cuite légère | Porotherm T7 | Porotherm T7 | 96 | ZZ Wancor AG |  | 575 |  | 0.065 | 0.07 | 0.28 | 1000 | 6 | 4 | 365 | 248 | 249 | DM |  | X | 2020-12-31 | Füllung hydrophobiertes Perlit | remplissage perlite hydrophobe
51 | 18111022 | Leichtbackstein | Brique de terre cuite légère | Porotherm T7 | Porotherm T7 | 96 | ZZ Wancor AG |  | 575 |  | 0.068 | 0.07 | 0.28 | 1000 | 6 | 4 | 425 | 248 | 249 | DM |  | X | 2020-12-31 | Füllung hydrophobiertes Perlit | remplissage perlite hydrophobe
51 | 18111023 | Leichtbackstein | Brique de terre cuite légère | Porotherm T7 | Porotherm T7 | 96 | ZZ Wancor AG |  | 575 |  | 0.066 | 0.07 | 0.28 | 1000 | 6 | 4 | 490 | 248 | 249 | DM |  | X | 2020-12-31 | Füllung hydrophobiertes Perlit | remplissage perlite hydrophobe
51 | 19101021 | Leichtbackstein | Brique de terre cuite légère | Porotherm FZ7 | Porotherm FZ7 | 96 | ZZ Wancor AG |  | 580 |  | 0.066 | 0.07 | 0.28 | 1000 | 6 | 4 | 365 | 248 | 249 | DM |  | X | 2021-12-31 | Füllung Mineralwolle | remplissage laine minérale
51 | 19101022 | Leichtbackstein | Brique de terre cuite légère | Porotherm FZ7 | Porotherm FZ7 | 96 | ZZ Wancor AG |  | 580 |  | 0.066 | 0.07 | 0.28 | 1000 | 6 | 4 | 425 | 248 | 249 | DM |  | X | 2021-12-31 | Füllung Mineralwolle | remplissage laine minérale
51 | 19101023 | Leichtbackstein | Brique de terre cuite légère | Porotherm FZ7 | Porotherm FZ7 | 96 | ZZ Wancor AG |  | 580 |  | 0.066 | 0.07 | 0.28 | 1000 | 6 | 4 | 490 | 248 | 249 | DM |  | X | 2021-12-31 | Füllung Mineralwolle | remplissage laine minérale
|  | Porenbetonstein | Aggloméré de béton cellulaire | [17 empty] | X
42 | 18051011 | Porenbetonstein | Béton cellulaire | Ytong Thermobloc 08 | Ytong Thermobloc 08 | 77 | Xella Porenbeton Schweiz AG |  | 325 |  | 0.08 | 0.08 | 0.28 | 1000 | 10 | 5 | div. | div. | div. | DM |  | X | 2020-12-31
|  | Backstein | Brique de terre cuite
50 | 18081041 | Backstein | Brique de terre cuite | Ambiotherm AT 20 | Ambiotherm AT 20 | 98 | Gasser Ceramic Morandi Frères S.A. |  | 750 |  | 0.125 | 0.129 | 0.28 | 1000 | 6 | 4 | 200 | 300 | 240 | DM |  | X | 2020-12-31

## allg.Kennwerte–Caractérist.gén
Datenstand / État des dates 2018-03-02
Stoffgruppe Nr. Groupe de matériaux no | ID | Stoffgruppe | Groupe de matériaux | Stoffgruppe, Anwendung | Groupe de matériaux, application | Rohdichte / Masse volumique | Rohdichte / Masse volumique | Wärme-leitfähigkeit / Conductivité thermique | spez. Wärme-speicher-fähigkeit / Capacité thermique massique | spez. Wärme-speicher-fähigkeit / Capacité thermique massique | Wasserdampf-Diffusions-widerstandszahl / Facteur de résistance à la vapeur d'eau | Wasserdampf-Diffusions-widerstandszahl / Facteur de résistance à la vapeur d'eau | EN ISO 10456 Tab. 3.. | EN ISO 10456 Tab. 4.. | SN EN 1745:2012 Anh A. | SN EN 12524 Tab. NA.1. | SIA 279:2018 Tab. 1 | Baustoffkennwerte SIA | Bemerkungen | Remarques
[6 empty] | r | r | l | Cp | Cp | m | m
[6 empty] | kg/m3 | kg/m3 | W/mK | Wh/kgK | J/kgK | – | –
[6 empty] | Bereich (informativ) | Rechenwert |  |  |  | trocken / sec | feucht / humide
1 | 1.1 | Asphalt | Asphalte | Asphalt | Asphalte |  | 2100 | 0.7 | 0.2777778 | 1000 | 50000 | 50000 | X
2 | 2.1 | Bitumen | Bitume | Bitumen als Stoff | Bitume pur |  | 1050 | 0.17 | 0.2777778 | 1000 | 50000 | 50000 | X
2 | 2.2 | Bitumen | Bitume | Bitumen als Membran / Bahn | Bitume feutre / feuille |  | 1100 | 0.23 | 0.2777778 | 1000 | 50000 | 50000 | X
3 | 3.01 | Beton | Béton | Beton armiert mit 1% Stahl | Béton armé (avec 1% d'acier) |  | 2300 | 2.3 | 0.2777778 | 1000 | 130 | 80 | X | [5 empty] | Rohdichte als Trockenrohdichte | masse volumique comme masse volumique apparente sèche
3 | 3.02 | Beton | Béton | Beton armiert mit 2% Stahl | Béton armé (avec 2% d'acier) |  | 2400 | 2.5 | 0.2777778 | 1000 | 130 | 80 | X | [5 empty] | Rohdichte als Trockenrohdichte | masse volumique comme masse volumique apparente sèche
3 | 3.03 | Beton | Béton | Beton, Rohdichte 1800 kg/m3 | Béton, densité 1800 kg/m3 |  | 1800 | 1.15 | 0.2777778 | 1000 | 100 | 60 | X | [5 empty] | Rohdichte als Trockenrohdichte | masse volumique comme masse volumique apparente sèche
3 | 3.04 | Beton | Béton | Beton, Rohdichte 2000 kg/m3 | Béton, densité 2000 kg/m3 |  | 2000 | 1.35 | 0.2777778 | 1000 | 100 | 60 | X | [5 empty] | Rohdichte als Trockenrohdichte | masse volumique comme masse volumique apparente sèche
3 | 3.05 | Beton | Béton | Beton, Rohdichte 2200 kg/m3 | Béton, densité 2200 kg/m3 |  | 2200 | 1.65 | 0.2777778 | 1000 | 120 | 70 | X | [5 empty] | Rohdichte als Trockenrohdichte | masse volumique comme masse volumique apparente sèche
3 | 3.06 | Beton | Béton | Beton, Rohdichte 2400 kg/m3 | Béton, densité 2400 kg/m3 |  | 2400 | 2 | 0.2777778 | 1000 | 130 | 80 | X | [5 empty] | Rohdichte als Trockenrohdichte | masse volumique comme masse volumique apparente sèche
3 | 3.07 | Beton | Béton | Beton mit Leichtzuschlägen | Béton avec granulats légers | 1000 | 1000 | 0.3 | 0.2777778 | 1000 | 15 | 10
3 | 3.08 | Beton | Béton | Beton mit Leichtzuschlägen | Béton avec granulats légers | 1250 | 1250 | 0.5 | 0.2777778 | 1000 | 15 | 10
3 | 3.09 | Beton | Béton | Beton mit Leichtzuschlägen | Béton avec granulats légers | 1500 | 1500 | 0.7 | 0.2777778 | 1000 | 15 | 10
3 | 3.1 | Beton | Béton | Beton mit Leichtzuschlägen | Béton avec granulats légers | 1700 | 1700 | 1 | 0.2777778 | 1000 | 15 | 10
4 | 4.01 | Fussbodenbeläge | Revêtements de sol | Fussbodenbelag Gummi | Revêtements de sol, caoutchouc |  | 1200 | 0.17 | 0.3888889 | 1400 | 10000 | 10000 | X
4 | 4.02 | Fussbodenbeläge | Revêtements de sol | Fussbodenbelag Kunststoff | Revêtements de sol, plastique |  | 1700 | 0.25 | 0.3888889 | 1400 | 10000 | 10000 | X
4 | 4.03 | Fussbodenbeläge | Revêtements de sol | Fussbodenbelag Unterlagen, poröser Gummi oder Kunststoff | Revêtements de sol, sous-couche, caoutchouc-mousse ou plastique cellulaire |  | 270 | 0.1 | 0.3888889 | 1400 | 10000 | 10000 | X
4 | 4.04 | Fussbodenbeläge | Revêtements de sol | Fussbodenbelag Filzunterlage | Revêtements de sol, sous-couche, feutre |  | 120 | 0.05 | 0.3611111 | 1300 | 20 | 15 | X
4 | 4.05 | Fussbodenbeläge | Revêtements de sol | Fussbodenbelag Wollunterlage | Revêtements de sol, sous-couche, laine |  | 200 | 0.06 | 0.3611111 | 1300 | 20 | 15 | X
4 | 4.06 | Fussbodenbeläge | Revêtements de sol | Fussbodenbelag Korkunterlage | Revêtements de sol, sous-couche, liège | < 200 | 150 | 0.05 | 0.4166667 | 1500 | 20 | 10 | X
4 | 4.07 | Fussbodenbeläge | Revêtements de sol | Fussbodenbelag Korkfliesen | Revêtements de sol, plaques de liège | > 400 | 500 | 0.065 | 0.4166667 | 1500 | 40 | 20 | X
4 | 4.08 | Fussbodenbeläge | Revêtements de sol | Fussbodenbelag Teppich/Teppichböden | Revêtements de sol, tapis / revêtement textile |  | 200 | 0.06 | 0.3611111 | 1300 | 5 | 5 | X
4 | 4.09 | Fussbodenbeläge | Revêtements de sol | Fussbodenbelag Linoleum | Revêtements de sol, linoléum |  | 1200 | 0.17 | 0.3888889 | 1400 | 1000 | 800 | X
5 | 5.01 | Gase | Gaz | Luft | Air |  | 1.23 | 0.025 | 0.28 | 1008 | 1 | 1 | X
5 | 5.02 | Gase | Gaz | Kohlendioxid | Dioxyde de carbone |  | 1.95 | 0.014 | 0.2277778 | 820 | 1 | 1 | X
5 | 5.03 | Gase | Gaz | Argon | Argon |  | 1.7 | 0.017 | 0.1441667 | 519 | 1 | 1 | X
5 | 5.04 | Gase | Gaz | Schwefelhexafluorid | Hexafluorure de soufre |  | 6.36 | 0.013 | 0.1705556 | 614 | 1 | 1 | X
5 | 5.05 | Gase | Gaz | Krypton | Krypton |  | 3.56 | 0.009 | 0.06805556 | 245 | 1 | 1 | X
5 | 5.06 | Gase | Gaz | Xenon | Xénon |  | 5.68 | 0.0054 | 0.04444444 | 160 | 1 | 1 | X
6 | 6.01 | Glas | Verre | Natronglas (inkl. Floatglas) | Verre sodo-calcique (y c. ”verre flotté”) |  | 2500 | 1 | 0.2083333 | 750 | ∞ | ∞ | X
6 | 6.02 | Glas | Verre | Quarzglas | Quartz |  | 2200 | 1.4 | 0.2083333 | 750 | ∞ | ∞ | X
6 | 6.03 | Glas | Verre | Glasmosaik | Pâte de verre |  | 2000 | 1.2 | 0.2083333 | 750 | ∞ | ∞ | X
7 | 7.01 | Wasser | Eau | Eis bei -10°C | Glace à -10 °C |  | 920 | 2.3 | 0.5555556 | 2000 |  |  | X
7 | 7.02 | Wasser | Eau | Eis bei 0°C | Glace à 0 °C |  | 900 | 2.2 | 0.5555556 | 2000 |  |  | X
7 | 7.03 | Wasser | Eau | Schnee frisch gefallen (< 30 mm) | Neige fraichement tombée (< 30 mm) |  | 100 | 0.05 | 0.5555556 | 2000 |  |  | X
7 | 7.04 | Wasser | Eau | Neuschnee, weich (30-70 mm) | Neige souple (30-70 mm) |  | 200 | 0.12 | 0.5555556 | 2000 |  |  | X
7 | 7.05 | Wasser | Eau | Schnee leicht verharscht (70-100 mm) | Neige légèrement comprimée (70-100 mm) |  | 300 | 0.23 | 0.5555556 | 2000 |  |  | X
7 | 7.06 | Wasser | Eau | Schnee verharscht (< 200 mm) | Neige compactée (< 200 mm) |  | 500 | 0.6 | 0.5555556 | 2000 |  |  | X
7 | 7.07 | Wasser | Eau | Wasser bei 10°C | Eau à 10°C |  | 1000 | 0.6 | 1.163889 | 4190 |  |  | X
7 | 7.08 | Wasser | Eau | Wasser bei 40°C | Eau à 40°C |  | 990 | 0.63 | 1.163889 | 4190 |  |  | X
7 | 7.09 | Wasser | Eau | Wasser bei 80°C | Eau à 80°C |  | 970 | 0.67 | 1.163889 | 4190 |  |  | X
8 | 8.01 | Metalle | Métaux | Aluminiumlegierungen | Alliages d’aluminium |  | 2800 | 160 | 0.2444444 | 880 | ∞ | ∞ | X
8 | 8.02 | Metalle | Métaux | Bronze | Bronze |  | 8700 | 65 | 0.1055556 | 380 | ∞ | ∞ | X
8 | 8.03 | Metalle | Métaux | Messing | Laiton |  | 8400 | 120 | 0.1055556 | 380 | ∞ | ∞ | X
8 | 8.04 | Metalle | Métaux | Kupfer | Cuivre |  | 8900 | 380 | 0.1055556 | 380 | ∞ | ∞ | X
8 | 8.05 | Metalle | Métaux | Gusseisen | Fer, fonte |  | 7500 | 50 | 0.125 | 450 | ∞ | ∞ | X
8 | 8.06 | Metalle | Métaux | Blei | Plomb |  | 11300 | 35 | 0.03611111 | 130 | ∞ | ∞ | X
8 | 8.07 | Metalle | Métaux | Stahl | Acier |  | 7800 | 50 | 0.125 | 450 | ∞ | ∞ | X
8 | 8.08 | Metalle | Métaux | Nichtrostender Stahl, austenitisch oder austenitisch-ferritisch | Acier inoxydable, austénitique ou austénitique-ferritique |  | 7900 | 17 | 0.1388889 | 500 | ∞ | ∞ | X
8 | 8.09 | Metalle | Métaux | Nichtrostender Stahl, ferritisch oder martensitisch | Acier inoxydable, ferritique ou martensitique |  | 7900 | 30 | 0.1277778 | 460 | ∞ | ∞ | X
8 | 8.1 | Metalle | Métaux | Zink | Zinc |  | 7200 | 110 | 0.1055556 | 380 | ∞ | ∞ | X
9 | 9.01 | Massive Kunststoffe | Plastiques, pleins | Acrylkunststoffe | Acryliques |  | 1050 | 0.2 | 0.4166667 | 1500 | 10000 | 10000 | X
9 | 9.02 | Massive Kunststoffe | Plastiques, pleins | Polycarbonate | Polycarbonates |  | 1200 | 0.2 | 0.3333333 | 1200 | 5000 | 5000 | X
9 | 9.03 | Massive Kunststoffe | Plastiques, pleins | Polytetrafluorethylenkunststoffe (PTFE) | Polytétrafluoréthylène (PTFE) |  | 2200 | 0.25 | 0.2777778 | 1000 | 10000 | 10000 | X
9 | 9.04 | Massive Kunststoffe | Plastiques, pleins | Polyvinylchlorid (PVC) | Chlorure de polyvinyle (PVC) |  | 1390 | 0.17 | 0.25 | 900 | 50000 | 50000 | X
9 | 9.05 | Massive Kunststoffe | Plastiques, pleins | Polymethylmethakrylat (PMMA) | Polyméthylméthacrylate (PMMA) |  | 1180 | 0.18 | 0.4166667 | 1500 | 50000 | 50000 | X
9 | 9.06 | Massive Kunststoffe | Plastiques, pleins | Polyacetatkunststoffe | Polyacétate |  | 1410 | 0.3 | 0.3888889 | 1400 | 100000 | 100000 | X
9 | 9.07 | Massive Kunststoffe | Plastiques, pleins | Polyamid (Nylon ) | Polyamide (nylon ) |  | 1150 | 0.25 | 0.4444444 | 1600 | 50000 | 50000 | X
9 | 9.08 | Massive Kunststoffe | Plastiques, pleins | Polyamid 6.6 mit 25% Glasfasern | Polyamide 6.6 avec 25% de fibre de verre |  | 1450 | 0.3 | 0.4444444 | 1600 | 50000 | 50000 | X
9 | 9.09 | Massive Kunststoffe | Plastiques, pleins | Polyethylen; hohe Rohdichte | Polyéthylène /polythène, haute densité |  | 980 | 0.5 | 0.5 | 1800 | 100000 | 100000 | X
9 | 9.1 | Massive Kunststoffe | Plastiques, pleins | Polyethylen; niedrige Rohdichte | Polyéthylène/polythène, basse densité |  | 920 | 0.33 | 0.6111111 | 2200 | 100000 | 100000 | X
9 | 9.11 | Massive Kunststoffe | Plastiques, pleins | Polystyrol | Polystyrène |  | 1050 | 0.16 | 0.3611111 | 1300 | 100000 | 100000 | X
9 | 9.12 | Massive Kunststoffe | Plastiques, pleins | Polypropylen | Polypropylène |  | 910 | 0.22 | 0.5 | 1800 | 10000 | 10000 | X
9 | 9.13 | Massive Kunststoffe | Plastiques, pleins | Polypropylen mit 25% Glasfasern | Polypropylène avec 25% de fibre de verre |  | 1200 | 0.25 | 0.5 | 1800 | 10000 | 10000 | X
9 | 9.14 | Massive Kunststoffe | Plastiques, pleins | Polyurethan (PU) | Polyuréthane (PU) |  | 1200 | 0.25 | 0.5 | 1800 | 6000 | 6000 | X
9 | 9.15 | Massive Kunststoffe | Plastiques, pleins | Epoxydharz | Résine époxy |  | 1200 | 0.2 | 0.3888889 | 1400 | 10000 | 10000 | X
9 | 9.16 | Massive Kunststoffe | Plastiques, pleins | Phenolharz | Résine phénolique |  | 1300 | 0.3 | 0.4722222 | 1700 | 100000 | 100000 | X
9 | 9.17 | Massive Kunststoffe | Plastiques, pleins | Polyesterharz | Résine polyester |  | 1400 | 0.19 | 0.3333333 | 1200 | 10000 | 10000 | X
10 | 10.01 | Gummi | Caoutchouc | Naturkautschuk | Caoutchouc naturel |  | 910 | 0.13 | 0.3055556 | 1100 | 10000 | 10000 | X
10 | 10.02 | Gummi | Caoutchouc | Neopren (Polychloropren) | Néoprène (polychloroprène) |  | 1240 | 0.23 | 0.5944444 | 2140 | 10000 | 10000 | X
10 | 10.03 | Gummi | Caoutchouc | Butylkautschuk, (Isobuten-Kautschuk), hart/heiss geschmolzen | Butyl, (isobutène), plein/coulé à chaud |  | 1200 | 0.24 | 0.3888889 | 1400 | 200000 | 200000 | X
10 | 10.04 | Gummi | Caoutchouc | Schaumgummi | Caoutchouc-mousse | 60-80 | 70 | 0.06 | 0.4166667 | 1500 | 7000 | 7000 | X
10 | 10.05 | Gummi | Caoutchouc | Hartgummi (Ebonit), hart | Caoutchouc dur (ébonite), plein |  | 1200 | 0.17 | 0.3888889 | 1400 | ∞ | ∞ | X
10 | 10.06 | Gummi | Caoutchouc | Ethylen-Propylendien, Monomer (EPDM) | Éthylène propylène diène monomère (EPDM) |  | 1150 | 0.25 | 0.2777778 | 1000 | 6000 | 6000 | X
10 | 10.07 | Gummi | Caoutchouc | Polyisobutylenkautschuk | Polyisobutylène |  | 930 | 0.2 | 0.3055556 | 1100 | 10000 | 10000 | X
10 | 10.08 | Gummi | Caoutchouc | Polysulfid | Polysulfure |  | 1700 | 0.4 | 0.2777778 | 1000 | 10000 | 10000 | X
10 | 10.09 | Gummi | Caoutchouc | Butadien | Butadiène |  | 980 | 0.25 | 0.2777778 | 1000 | 100000 | 100000 | X
11 | 11.01 | Dichtungsstoffe, Dichtungen und wärmetechnische Trennungen | Matériaux pour joints, étanchéité et coupure thermique | Silicagel (Trockenmittel) | Silicagel (dessicatif) |  | 720 | 0.13 | 0.2777778 | 1000 | ∞ | ∞ | X
11 | 11.02 | Dichtungsstoffe, Dichtungen und wärmetechnische Trennungen | Matériaux pour joints, étanchéité et coupure thermique | Silicon ohne Füllstoff | Silicone, pure |  | 1200 | 0.35 | 0.2777778 | 1000 | 5000 | 5000 | X
11 | 11.03 | Dichtungsstoffe, Dichtungen und wärmetechnische Trennungen | Matériaux pour joints, étanchéité et coupure thermique | Silicon mit Füllstoffen | Silicone, mastic |  | 1450 | 0.5 | 0.2777778 | 1000 | 5000 | 5000 | X
11 | 11.04 | Dichtungsstoffe, Dichtungen und wärmetechnische Trennungen | Matériaux pour joints, étanchéité et coupure thermique | Siliconschaum | Mousse de silicone |  | 750 | 0.12 | 0.2777778 | 1000 | 10000 | 10000 | X
11 | 11.05 | Dichtungsstoffe, Dichtungen und wärmetechnische Trennungen | Matériaux pour joints, étanchéité et coupure thermique | Urethan-/Polyurethanschaum (als wärmetechnische Trennung) | Uréthane/polyuréthane (coupure thermique) |  | 1300 | 0.21 | 0.5 | 1800 | 60 | 60 | X
11 | 11.06 | Dichtungsstoffe, Dichtungen und wärmetechnische Trennungen | Matériaux pour joints, étanchéité et coupure thermique | Weichpolyvinylchlorid (PVC-P) mit 40% Weichmacher | Polychlorure de vinyle (PVC) souple, avec 40% de plastifiant |  | 1200 | 0.14 | 0.2777778 | 1000 | 100000 | 100000 | X
11 | 11.07 | Dichtungsstoffe, Dichtungen und wärmetechnische Trennungen | Matériaux pour joints, étanchéité et coupure thermique | Elastomerschaum, flexibel | Mousse élastomère, souple | 60-80 | 70 | 0.05 | 0.4166667 | 1500 | 10000 | 10000 | X
11 | 11.08 | Dichtungsstoffe, Dichtungen und wärmetechnische Trennungen | Matériaux pour joints, étanchéité et coupure thermique | Polyurethanschaum (PU) | Mousse de polyuréthane (PU) |  | 70 | 0.05 | 0.4166667 | 1500 | 60 | 60 | X
11 | 11.09 | Dichtungsstoffe, Dichtungen und wärmetechnische Trennungen | Matériaux pour joints, étanchéité et coupure thermique | Polyethylenschaum | Mousse de polyéthylène |  | 70 | 0.05 | 0.6388889 | 2300 | 100 | 100 | X
12 | 12.01 | Gips | Plâtre | Gips 600 kg/m3 | Plâtre 600 kg/m3 |  | 600 | 0.18 | 0.2777778 | 1000 | 10 | 4 | X
12 | 12.02 | Gips | Plâtre | Gips 900 kg/m3 | Plâtre, 900 kg/m3 |  | 900 | 0.3 | 0.2777778 | 1000 | 10 | 4 | X
12 | 12.03 | Gips | Plâtre | Gips 1200 kg/m3 | Plâtre, 1200 kg/m3 |  | 1200 | 0.43 | 0.2777778 | 1000 | 10 | 4 | X
12 | 12.04 | Gips | Plâtre | Gips 1500 kg/m3 | Plâtre, 1500 kg/m3 |  | 1500 | 0.56 | 0.2777778 | 1000 | 10 | 4 | X
12 | 12.05 | Gips | Plâtre | Gipskartonplatte (Gipsplatte) | Plaque de plâtre |  | 700 | 0.21 | 0.2777778 | 1000 | 10 | 4 | X
12 | 12.06 | Gips | Plâtre | Gipskartonplatte (Gipsplatte) | Plaque de plâtre |  | 900 | 0.25 | 0.2777778 | 1000 | 10 | 4 | X | [5 empty] | Die Wärmeleitfähigkeit schliesst den Einfluss der Papierdeckschichten ein. | La conductivité thermique inclut l'influence des couvertures en papier.
13 | 13.01 | Putze und Mörtel | Enduits, crépis, mortiers | Gipsdämmputz | Enduit isolant au plâtre |  | 600 | 0.18 | 0.2777778 | 1000 | 10 | 6 | X
13 | 13.02 | Putze und Mörtel | Enduits, crépis, mortiers | Gipsputz 1000 kg/m3 | Enduit plâtre 1000 kg/m3 |  | 1000 | 0.4 | 0.2777778 | 1000 | 10 | 6 | X
13 | 13.03 | Putze und Mörtel | Enduits, crépis, mortiers | Gipsputz 1300 kg/m3 | Enduit plâtre 1300 kg/m3 |  | 1300 | 0.57 | 0.2777778 | 1000 | 10 | 6 | X
13 | 13.04 | Putze und Mörtel | Enduits, crépis, mortiers | Mörtel, Gips, Sand | Enduit, plâtre et sable |  | 1600 | 0.8 | 0.2777778 | 1000 | 10 | 6 | X
13 | 13.05 | Putze und Mörtel | Enduits, crépis, mortiers | Mörtel, Kalk, Sand | Enduit, chaux et sable |  | 1600 | 0.8 | 0.2777778 | 1000 | 10 | 6 | X
13 | 13.06 | Putze und Mörtel | Enduits, crépis, mortiers | Mörtel, Zement, Sand | Enduit, ciment et sable |  | 1800 | 1 | 0.2777778 | 1000 | 10 | 6 | X
13 | 13.07 | Putze und Mörtel | Enduits, crépis, mortiers | Innenputz für normale Berechnungen | Enduit intérieur, pour calcul normal |  | 1400 | 0.47 | 0.2777778 | 1000 | 20 | 5 |  |  | X
13 | 13.08 | Putze und Mörtel | Enduits, crépis, mortiers | Aussenputz für normale Berechnungen | Enduit extérieur, pour calcul normal |  | 1800 | 0.86 | 0.2777778 | 1000 | 35 | 15 |  |  | X | X
13 | 13.09 | Putze und Mörtel | Enduits, crépis, mortiers | Wärmedämmputz aussen | Enduit isolant extérieur |  | 450 | 0.12 | 0.2777778 | 1000 | 20 | 5 |  |  | X | X
13 | 13.1 | Putze und Mörtel | Enduits, crépis, mortiers | Wärmedämmputz aussen | Enduit isolant extérieur |  | 300 | 0.09 | 0.2777778 | 1000 | 20 | 5 |  |  | X | X
13 | 13.11 | Putze und Mörtel | Enduits, crépis, mortiers | Kalkmörtel | Mortier de chaux |  | 1800 | 0.86 | 0.2777778 | 1000 | 35 | 15 |  |  | X | X
13 | 13.12 | Putze und Mörtel | Enduits, crépis, mortiers | Kalkzementmörtel | Mortier bâtard |  | 1900 | 0.96 | 0.2777778 | 1000 | 35 | 15 |  |  | X | X
13 | 13.13 | Putze und Mörtel | Enduits, crépis, mortiers | Zementmörtel | Mortier de ciment |  | 2200 | 1.4 | 0.2777778 | 1000 | 35 | 15 |  |  | X | X
13 | 13.14 | Putze und Mörtel | Enduits, crépis, mortiers | Leichtmörtel 450 kg/m3 | Mortier léger 450 kg/m3 |  | 450 | 0.16 | 0.2777778 | 1000 | 20 | 5 |  |  |  | X
13 | 13.15 | Putze und Mörtel | Enduits, crépis, mortiers | Leichtmörtel 600 kg/m3 | Mortier léger 600 kg/m3 |  | 600 | 0.21 | 0.2777778 | 1000 | 20 | 5 |  |  |  | X
13 | 13.16 | Putze und Mörtel | Enduits, crépis, mortiers | Leichtmörtel 900 kg/m3 | Mortier léger 900 kg/m3 |  | 900 | 0.32 | 0.2777778 | 1000 | 20 | 5 |  |  |  | X
13 | 13.17 | Putze und Mörtel | Enduits, crépis, mortiers | Leichtmörtel 1600 kg/m3 | Mortier léger 1600 kg/m3 |  | 1600 | 0.8 | 0.2777778 | 1000 | 35 | 15 |  |  |  | X
14 | 14.01 | Erdreich | Sols | Erdreich, Ton oder Schlick oder Schlamm | Sols, argile ou glaise | 1200-1800 | 1500 | 1.5 | 0.5833333 | 2100 | 50 | 50 | X
14 | 14.02 | Erdreich | Sols | Erdreich, Sand und Kies | Sols, sable et gravier | 1700-2200 | 2000 | 2 | 0.2916667 | 1050 | 50 | 50 | X
15 | 15.01 | Gestein | Pierre | Kristalliner Naturstein | Roche cristalline, naturelle |  | 2800 | 3.5 | 0.2777778 | 1000 | 10000 | 10000 | X
15 | 15.02 | Gestein | Pierre | Sediment-Naturstein | Roche sédimentaire, naturelle |  | 2600 | 2.3 | 0.2777778 | 1000 | 250 | 200 | X
15 | 15.03 | Gestein | Pierre | Leichter Sediment-Naturstein | Roche sédimentaire, naturelle, légère |  | 1500 | 0.85 | 0.2777778 | 1000 | 30 | 20 | X
15 | 15.04 | Gestein | Pierre | Poröses Gestein, z.B. Lava | Pierre naturelle, poreuse, par ex. lave |  | 1600 | 0.55 | 0.2777778 | 1000 | 20 | 15 | X
15 | 15.05 | Gestein | Pierre | Basalt | Basalte | 2700-3000 | 2850 | 3.5 | 0.2777778 | 1000 | 10000 | 10000 | X
15 | 15.06 | Gestein | Pierre | Gneis | Gneiss | 2400-2700 | 2550 | 3.5 | 0.2777778 | 1000 | 10000 | 10000 | X
15 | 15.07 | Gestein | Pierre | Granit | Granit | 2500-2700 | 2600 | 2.8 | 0.2777778 | 1000 | 10000 | 10000 | X
15 | 15.08 | Gestein | Pierre | Marmor | Marbre | w | 2800 | 3.5 | 0.2777778 | 1000 | 10000 | 10000 | X
15 | 15.09 | Gestein | Pierre | Schiefer | Ardoise | 2000-2800 | 2400 | 2.2 | 0.2777778 | 1000 | 1000 | 800 | X
15 | 15.1 | Gestein | Pierre | Kalkstein, extraweich | Calcaire, très tendre |  | 1600 | 0.85 | 0.2777778 | 1000 | 30 | 20 | X
15 | 15.11 | Gestein | Pierre | Kalkstein, weich | Calcaire, tendre |  | 1800 | 1.1 | 0.2777778 | 1000 | 40 | 25 | X
15 | 15.12 | Gestein | Pierre | Kalkstein, mittelhart | Calcaire, demi-dur |  | 2000 | 1.4 | 0.2777778 | 1000 | 50 | 40 | X
15 | 15.13 | Gestein | Pierre | Kalkstein, hart | Calcaire, dur |  | 2200 | 1.7 | 0.2777778 | 1000 | 200 | 150 | X
15 | 15.14 | Gestein | Pierre | Kalkstein, extrahart | Calcaire, très dur |  | 2600 | 2.3 | 0.2777778 | 1000 | 250 | 200 | X
15 | 15.15 | Gestein | Pierre | Sandstein (Quarzit) | Grès (silice) |  | 2600 | 2.3 | 0.2777778 | 1000 | 40 | 30 | X
15 | 15.16 | Gestein | Pierre | Naturbims | Ponce naturelle |  | 400 | 0.12 | 0.2777778 | 1000 | 8 | 6 | X
15 | 15.17 | Gestein | Pierre | Kunststein | Pierre artificielle |  | 1750 | 1.3 | 0.2777778 | 1000 | 50 | 40 | X
16 | 16.01 | Dachziegelsteine | Tuiles (toiture) | Dachziegel Ton | Tuiles (couverture), argile |  | 2000 | 1 | 0.2777778 | 1000 | 40 | 30 | X
16 | 16.02 | Dachziegelsteine | Tuiles (toiture) | Dachziegel Beton | Tuiles (couverture), béton |  | 2100 | 1.5 | 0.2777778 | 1000 | 100 | 60 | X
17 | 17.01 | Platten | Tuiles (autres) | Platte Keramik/Porzellan | Tuiles (autres), céramique/porcelaine |  | 2300 | 1.3 | 0.2333333 | 840 |  | ∞ | X
17 | 17.02 | Platten | Tuiles (autres) | Platte Kunststoff | Tuiles (autres), plastique |  | 1000 | 0.2 | 0.2777778 | 1000 | 10000 | 10000 | X
42 | 42.03 | Porenbetonstein | Éléments en béton cellulaire |  |  |  | 300 | 0.072 | 0.28 | 1000 | 10 | 5 |  |  | X
42 | 42.04 | Porenbetonstein | Éléments en béton cellulaire |  |  |  | 500 | 0.12 | 0.28 | 1000 | 10 | 5 |  |  | X
42 | 42.05 | Porenbetonstein | Éléments en béton cellulaire |  |  |  | 700 | 0.17 | 0.28 | 1000 | 10 | 5 |  |  | X
20 | 20.01 | Mauerwerk unverputzt | Maçonnerie, sans enduit ou crépi | Modulbackstein | brique de terre cuite modulaire |  | 1100 | 0.44 | 0.2777778 | 1000 | 6 | 4 |  |  | X
20 | 20.02 | Mauerwerk unverputzt | Maçonnerie, sans enduit ou crépi | Verband Modulbackstein; deklariert | brique de terre cuite modulaire, panneresses à joints intérieurs alternés, déclarée |  | 1100 | 0.37 | 0.2777778 | 1000 | 6 | 4 |  |  | X
20 | 20.03 | Mauerwerk unverputzt | Maçonnerie, sans enduit ou crépi | Leichtbackstein 780-850 kg/m3, deklariert | brique de terre cuite légère 780-850 kg/m3, déclarée | 780-850 | 800 | 0.12 | 0.2777778 | 1000 | 6 | 4 |  |  | X | X |  |  | nach spezifischer Herstellerdeklaration | selon déclaration du fabricant
20 | 20.04 | Mauerwerk unverputzt | Maçonnerie, sans enduit ou crépi | Leichtbackstein 680-750 kg/m3, deklariert | brique de terre cuite légère 80-750 kg/m3, déclarée | 680-750 | 700 | 0.11 | 0.2777778 | 1000 | 6 | 4 |  |  | X | X |  |  | nach spezifischer Herstellerdeklaration | selon déclaration du fabricant
20 | 20.05 | Mauerwerk unverputzt | Maçonnerie, sans enduit ou crépi | Leichtbackstein 620-680 kg/m3; deklariert | brique de terre cuite légère 620-680 kg/m3, déclarée | 620-680 | 650 | 0.1 | 0.2777778 | 1000 | 6 | 4 |  |  | X | X |  |  | nach spezifischer Herstellerdeklaration | selon déclaration du fabricant
20 | 20.06 | Mauerwerk unverputzt | Maçonnerie, sans enduit ou crépi | Verband Leichtbackstein (Optitherm) | brique de terre cuite légère, panneresses à joints intérieurs alternés (Optitherm) |  | 1200 | 0.165 | 0.2777778 | 1000 | 6 | 4 |  |  | X | X
20 | 20.07 | Mauerwerk unverputzt | Maçonnerie, sans enduit ou crépi | Verband Leichtbackstein (Optitop) | brique de terre cuite légère, panneresses à joints intérieurs alternés (Optitop) |  | 1150 | 0.12 | 0.2777778 | 1000 | 6 | 4 |  |  | X | X
20 | 20.08 | Mauerwerk unverputzt | Maçonnerie, sans enduit ou crépi | Isolierbackstein; deklariert | brique de terre cuite isolante |  | 1200 | 0.47 | 0.2777778 | 1000 | 6 | 4 |  |  | X | X
20 | 20.09 | Mauerwerk unverputzt | Maçonnerie, sans enduit ou crépi | Sichtbackstein; deklariert | brique de terre cuite pour parement |  | 1400 | 0.52 | 0.2777778 | 1000 | 8 | 6 |  |  | X | X
20 | 20.1 | Mauerwerk unverputzt | Maçonnerie, sans enduit ou crépi | Klinker, deklariert | brique clinker |  | 1800 | 1.8 | 0.2777778 | 1000 | 100 |  |  |  | X | X
20 | 20.11 | Mauerwerk unverputzt | Maçonnerie, sans enduit ou crépi | Vollbackstein | brique de terre cuite pleine |  | 1800 | 0.8 | 0.2777778 | 1000 | 10 | 8 |  |  | X | X
20 | 20.12 | Mauerwerk unverputzt | Maçonnerie, sans enduit ou crépi | Kaminstein | BTC pleine de cheminée |  | 1800 | 0.8 | 0.2777778 | 1000 | 10 | 8 |  |  | X | X
20 | 20.13 | Mauerwerk unverputzt | Maçonnerie, sans enduit ou crépi | Kalksandstein 1600 kg/m3 | Brique silico-calcaire 1600 kg/m3 |  | 1600 | 0.8 | 0.2777778 | 1000 | 25 | 10 |  |  | X | X
20 | 20.14 | Mauerwerk unverputzt | Maçonnerie, sans enduit ou crépi | Kalksandstein 1800 kg/m3 | Brique silico-calcaire 1800 kg/m3 |  | 1800 | 1 | 0.2777778 | 1000 | 25 | 10 |  |  | X | X
20 | 20.15 | Mauerwerk unverputzt | Maçonnerie, sans enduit ou crépi | Kalksandstein 2000 kg/m3 | Brique silico-calcaire 2000 kg/m3 |  | 2000 | 1.1 | 0.2777778 | 1000 | 25 | 10 |  |  | X | X
20 | 20.16 | Mauerwerk unverputzt | Maçonnerie, sans enduit ou crépi | Zementstein | Agglomérés pleins en ciment |  | 2000 | 1.1 | 0.2777778 | 1000 | 15 | 10 |  |  | X | X
20 | 20.17 | Mauerwerk unverputzt | Maçonnerie, sans enduit ou crépi | Zementblockstein | Agglomérés creux en ciment |  | 1200 | 0.7 | 0.2777778 | 1000 | 15 | 10 |  |  | X | X
20 | 20.18 | Mauerwerk unverputzt | Maçonnerie, sans enduit ou crépi | Porenbetonstein 300 kg/m3 | Béton cellulaire 300 kg/m3 |  | 300 | 0.1 | 0.2777778 | 1000 | 10 | 5 |  |  | X | X
20 | 20.19 | Mauerwerk unverputzt | Maçonnerie, sans enduit ou crépi | Porenbetonstein 400 kg/m3 | Béton cellulaire 400 kg/m3 |  | 400 | 0.13 | 0.2777778 | 1000 | 10 | 5 |  |  | X | X
20 | 20.2 | Mauerwerk unverputzt | Maçonnerie, sans enduit ou crépi | Porenbetonstein 500 kg/m3 | Béton cellulaire 500 kg/m3 |  | 500 | 0.16 | 0.2777778 | 1000 | 10 | 5 |  |  | X | X
20 | 20.21 | Mauerwerk unverputzt | Maçonnerie, sans enduit ou crépi | Porenbetonstein 600 kg/m3 | Béton cellulaire 600 kg/m3 |  | 600 | 0.19 | 0.2777778 | 1000 | 10 | 5 |  |  | X | X
21 | 21.01 | Luftschichten | Lames d'air | Wärmestrom horizontal, Dicke 5 mm | Flux de chaleur horizontal, épaisseur 5 mm |  | 1.23 | 0.045 | 0.28 | 1008 | 1 | 1 | [6 empty] | l aus EN ISO 6946:2007 berechnet | l calculé de EN ISO 6946:2007
21 | 21.02 | Luftschichten | Lames d'air | Wärmestrom horizontal, Dicke 7 mm | Flux de chaleur horizontal, épaisseur 7 mm |  | 1.23 | 0.054 | 0.28 | 1008 | 1 | 1 | [6 empty] | l aus EN ISO 6946:2007 berechnet | l calculé de EN ISO 6946:2007
21 | 21.03 | Luftschichten | Lames d'air | Wärmestrom horizontal, Dicke 10 mm | Flux de chaleur horizontal, épaisseur 10 mm |  | 1.23 | 0.067 | 0.28 | 1008 | 1 | 1 | [6 empty] | l aus EN ISO 6946:2007 berechnet | l calculé de EN ISO 6946:2007
21 | 21.04 | Luftschichten | Lames d'air | Wärmestrom horizontal, Dicke 15 mm | Flux de chaleur horizontal, épaisseur 15 mm |  | 1.23 | 0.088 | 0.28 | 1008 | 1 | 1 | [6 empty] | l aus EN ISO 6946:2007 berechnet | l calculé de EN ISO 6946:2007
21 | 21.05 | Luftschichten | Lames d'air | Wärmestrom horizontal, Dicke 25 mm | Flux de chaleur horizontal, épaisseur 25 mm |  | 1.23 | 0.139 | 0.28 | 1008 | 1 | 1 | [6 empty] | l aus EN ISO 6946:2007 berechnet | l calculé de EN ISO 6946:2007
21 | 21.06 | Luftschichten | Lames d'air | Wärmestrom horizontal, Dicke 50 mm | Flux de chaleur horizontal, épaisseur 50 mm |  | 1.23 | 0.278 | 0.28 | 1008 | 1 | 1 | [6 empty] | l aus EN ISO 6946:2007 berechnet | l calculé de EN ISO 6946:2007
21 | 21.07 | Luftschichten | Lames d'air | Wärmestrom horizontal, Dicke 100 mm | Flux de chaleur horizontal, épaisseur 100 mm |  | 1.23 | 0.556 | 0.28 | 1008 | 1 | 1 | [6 empty] | l aus EN ISO 6946:2007 berechnet | l calculé de EN ISO 6946:2007
21 | 21.08 | Luftschichten | Lames d'air | Wärmestrom horizontal, Dicke 300 mm | Flux de chaleur horizontal, épaisseur 300 mm |  | 1.23 | 1.667 | 0.28 | 1008 | 1 | 1 | [6 empty] | l aus EN ISO 6946:2007 berechnet | l calculé de EN ISO 6946:2007
21 | 21.09 | Luftschichten | Lames d'air | Wärmestrom aufwärts, Dicke 5 mm | Flux de chaleur ascendant, épaisseur 5 mm |  | 1.23 | 0.045 | 0.28 | 1008 | 1 | 1 | [6 empty] | l aus EN ISO 6946:2007 berechnet | l calculé de EN ISO 6946:2007
21 | 21.1 | Luftschichten | Lames d'air | Wärmestrom aufwärts, Dicke 7 mm | Flux de chaleur ascendant, épaisseur 7 mm |  | 1.23 | 0.054 | 0.28 | 1008 | 1 | 1 | [6 empty] | l aus EN ISO 6946:2007 berechnet | l calculé de EN ISO 6946:2007
21 | 21.11 | Luftschichten | Lames d'air | Wärmestrom aufwärts, Dicke 10 mm | Flux de chaleur ascendant, épaisseur 10 mm |  | 1.23 | 0.067 | 0.28 | 1008 | 1 | 1 | [6 empty] | l aus EN ISO 6946:2007 berechnet | l calculé de EN ISO 6946:2007
21 | 21.12 | Luftschichten | Lames d'air | Wärmestrom aufwärts, Dicke 15 mm | Flux de chaleur ascendant, épaisseur 15 mm |  | 1.23 | 0.094 | 0.28 | 1008 | 1 | 1 | [6 empty] | l aus EN ISO 6946:2007 berechnet | l calculé de EN ISO 6946:2007
21 | 21.13 | Luftschichten | Lames d'air | Wärmestrom aufwärts, Dicke 25 mm | Flux de chaleur ascendant, épaisseur 25 mm |  | 1.23 | 0.156 | 0.28 | 1008 | 1 | 1 | [6 empty] | l aus EN ISO 6946:2007 berechnet | l calculé de EN ISO 6946:2007
21 | 21.14 | Luftschichten | Lames d'air | Wärmestrom aufwärts, Dicke 50 mm | Flux de chaleur ascendant, épaisseur 50 mm |  | 1.23 | 0.313 | 0.28 | 1008 | 1 | 1 | [6 empty] | l aus EN ISO 6946:2007 berechnet | l calculé de EN ISO 6946:2007
21 | 21.15 | Luftschichten | Lames d'air | Wärmestrom aufwärts, Dicke 100 mm | Flux de chaleur ascendant, épaisseur 100 mm |  | 1.23 | 0.625 | 0.28 | 1008 | 1 | 1 | [6 empty] | l aus EN ISO 6946:2007 berechnet | l calculé de EN ISO 6946:2007
21 | 21.16 | Luftschichten | Lames d'air | Wärmestrom aufwärts, Dicke 300 mm | Flux de chaleur ascendant, épaisseur 300 mm |  | 1.23 | 1.875 | 0.28 | 1008 | 1 | 1 | [6 empty] | l aus EN ISO 6946:2007 berechnet | l calculé de EN ISO 6946:2007
21 | 21.17 | Luftschichten | Lames d'air | Wärmestrom abwärts, Dicke 5 mm | Flux de chaleur descendant, épaisseur 5 mm |  | 1.23 | 0.045 | 0.28 | 1008 | 1 | 1 | [6 empty] | l aus EN ISO 6946:2007 berechnet | l calculé de EN ISO 6946:2007
21 | 21.18 | Luftschichten | Lames d'air | Wärmestrom abwärts, Dicke 7 mm | Flux de chaleur descendant, épaisseur 7 mm |  | 1.23 | 0.054 | 0.28 | 1008 | 1 | 1 | [6 empty] | l aus EN ISO 6946:2007 berechnet | l calculé de EN ISO 6946:2007
21 | 21.19 | Luftschichten | Lames d'air | Wärmestrom abwärts, Dicke 10 mm | Flux de chaleur descendant, épaisseur 10 mm |  | 1.23 | 0.067 | 0.28 | 1008 | 1 | 1 | [6 empty] | l aus EN ISO 6946:2007 berechnet | l calculé de EN ISO 6946:2007
21 | 21.2 | Luftschichten | Lames d'air | Wärmestrom abwärts, Dicke 15 mm | Flux de chaleur descendant, épaisseur 15 mm |  | 1.23 | 0.088 | 0.28 | 1008 | 1 | 1 | [6 empty] | l aus EN ISO 6946:2007 berechnet | l calculé de EN ISO 6946:2007
21 | 21.21 | Luftschichten | Lames d'air | Wärmestrom abwärts, Dicke 25 mm | Flux de chaleur descendant, épaisseur 25 mm |  | 1.23 | 0.132 | 0.28 | 1008 | 1 | 1 | [6 empty] | l aus EN ISO 6946:2007 berechnet | l calculé de EN ISO 6946:2007
21 | 21.22 | Luftschichten | Lames d'air | Wärmestrom abwärts, Dicke 50 mm | Flux de chaleur descendant, épaisseur 50 mm |  | 1.23 | 0.238 | 0.28 | 1008 | 1 | 1 | [6 empty] | l aus EN ISO 6946:2007 berechnet | l calculé de EN ISO 6946:2007
21 | 21.23 | Luftschichten | Lames d'air | Wärmestrom abwärts, Dicke 100 mm | Flux de chaleur descendant, épaisseur 100 mm |  | 1.23 | 0.455 | 0.28 | 1008 | 1 | 1 | [6 empty] | l aus EN ISO 6946:2007 berechnet | l calculé de EN ISO 6946:2007
21 | 21.24 | Luftschichten | Lames d'air | Wärmestrom abwärts, Dicke 300 mm | Flux de chaleur descendant, épaisseur 300 mm |  | 1.23 | 1.304 | 0.28 | 1008 | 1 | 1 | [6 empty] | l aus EN ISO 6946:2007 berechnet | l calculé de EN ISO 6946:2007
18 | 18.01 | Nutzholz | Bois | Nutzholz 450 kg/m3 | Bois 450 kg/m3 |  | 450 | 0.12 | 0.4444444 | 1600 | 50 | 20 | X
18 | 18.02 | Nutzholz | Bois | Nutzholz 500 kg/m3 | Bois 500 kg/m3 |  | 500 | 0.13 | 0.4444444 | 1600 | 50 | 20 | X | [5 empty] | Rohdichte von Nutzholz und Holzfaserplatten: Gleichgewichtsdichte bei 20°C und 65% relativer Feuchte | masse volumique des produits en bois et à base de bois: masse volumique en équilibre, à 20°C et à 65% d'humidité rel.
18 | 18.03 | Nutzholz | Bois | Nutzholz 700 kg/m3 | Bois 700 kg/m3 |  | 700 | 0.18 | 0.4444444 | 1600 | 200 | 50 | X | [5 empty] | Rohdichte von Nutzholz und Holzfaserplatten: Gleichgewichtsdichte bei 20°C und 65% relativer Feuchte | masse volumique des produits en bois et à base de bois: masse volumique en équilibre, à 20°C et à 65% d'humidité rel.
19 | 19.01 | Holzwerkstoffe | Panneaux à base de bois | Sperrholz 300 kg/m3 | Contre-plaqué 300 kg/m3 |  | 300 | 0.09 | 0.4444444 | 1600 | 150 | 50 | X | [5 empty] | für Hartfaserplatten (solid wood panels, SWP) und Bauholz mit Furnierschichten (laminated veneer lumber, LVL): Werte für Sperrholz anwenden | pour panneaux dur de fibres (solid wood panels, SWP) et lamibois (laminated veneer lumber, LVL): utiliser les valeurs pour contreplaqué
19 | 19.02 | Holzwerkstoffe | Panneaux à base de bois | Sperrholz 500 kg/m3 | Contre-plaqué 500 kg/m3 |  | 500 | 0.13 | 0.4444444 | 1600 | 200 | 70 | X | [5 empty] | für Hartfaserplatten (solid wood panels, SWP) und Bauholz mit Furnierschichten (laminated veneer lumber, LVL): Werte für Sperrholz anwenden | pour panneaux dur de fibres (solid wood panels, SWP) et lamibois (laminated veneer lumber, LVL): utiliser les valeurs pour contreplaqué
19 | 19.03 | Holzwerkstoffe | Panneaux à base de bois | Sperrholz 700 kg/m3 | Contre-plaqué 700 kg/m3 |  | 700 | 0.17 | 0.4444444 | 1600 | 220 | 90 | X | [5 empty] | für Hartfaserplatten (solid wood panels, SWP) und Bauholz mit Furnierschichten (laminated veneer lumber, LVL): Werte für Sperrholz anwenden | pour panneaux dur de fibres (solid wood panels, SWP) et lamibois (laminated veneer lumber, LVL): utiliser les valeurs pour contreplaqué
19 | 19.04 | Holzwerkstoffe | Panneaux à base de bois | Sperrholz 1000 kg/m3 | Contre-plaqué 1000 kg/m3 |  | 1000 | 0.24 | 0.4444444 | 1600 | 250 | 110 | X
19 | 19.05 | Holzwerkstoffe | Panneaux à base de bois | Zementgebundene Spanplatte | Panneau de particules lié au ciment |  | 1200 | 0.23 | 0.4166667 | 1500 | 50 | 50 | X
19 | 19.06 | Holzwerkstoffe | Panneaux à base de bois | Spanplatte 300 kg/m3 | Panneau de particules 300 kg/m3 |  | 300 | 0.1 | 0.4722222 | 1700 | 50 | 10 | X
19 | 19.07 | Holzwerkstoffe | Panneaux à base de bois | Spanplatte 600 kg/m3 | Panneau de particules 600 kg/m3 |  | 600 | 0.14 | 0.4722222 | 1700 | 50 | 15 | X
19 | 19.08 | Holzwerkstoffe | Panneaux à base de bois | Spanplatte 900 kg/m3 | Panneau de particules 900 kg/m3 |  | 900 | 0.18 | 0.4722222 | 1700 | 50 | 20 | X
19 | 19.09 | Holzwerkstoffe | Panneaux à base de bois | OSB-Platte | Panneau à fibres orientées (OSB) |  | 650 | 0.13 | 0.4722222 | 1700 | 50 | 30 | X
19 | 19.1 | Holzwerkstoffe | Panneaux à base de bois | Holzfaserplatte, einschliesslich MDF 250 kg/m3 | Panneau de fibres, y c. MDF 250 kg/m3 |  | 250 | 0.07 | 0.4722222 | 1700 | 5 | 3 | X | [5 empty] | MDF (mitteldichte Holzfaserplatte), im sog. Trockenverfahren hergestellt | MDF: panneaux obtenus par procédé à sec
19 | 19.11 | Holzwerkstoffe | Panneaux à base de bois | Holzfaserplatte, einschliesslich MDF 400 kg/m3 | Panneau de fibres, y c. MDF 400 kg/m3 |  | 400 | 0.1 | 0.4722222 | 1700 | 10 | 5 | X | [5 empty] | MDF (mitteldichte Holzfaserplatte), im sog. Trockenverfahren hergestellt | MDF: panneaux obtenus par procédé à sec
19 | 19.12 | Holzwerkstoffe | Panneaux à base de bois | Holzfaserplatte, einschliesslich MDF 600 kg/m3 | Panneau de fibres, y c. MDF 600 kg/m3 |  | 600 | 0.14 | 0.4722222 | 1700 | 20 | 12 | X | [5 empty] | MDF (mitteldichte Holzfaserplatte), im sog. Trockenverfahren hergestellt | MDF: panneaux obtenus par procédé à sec
19 | 19.13 | Holzwerkstoffe | Panneaux à base de bois | Holzfaserplatte, einschliesslich MDF 800 kg/m3 | Panneau de fibres, y c. MDF 800 kg/m3 |  | 800 | 0.18 | 0.4722222 | 1700 | 30 | 20 | X | [5 empty] | MDF (mitteldichte Holzfaserplatte), im sog. Trockenverfahren hergestellt | MDF: panneaux obtenus par procédé à sec
22 | 22.01 | Steinwolle | Laine de roche | Steinwolle: Platten, Matten, Rollen; nicht SIA-kontrolliert | Laine de roche: panneaux, matelas, rouleaux; non contrôlée par SIA | 30-80 |  | 0.044 | 0.29 | 1030 | 1 | 1 |  | X |  |  | X
22 | 22.02 | Steinwolle | Laine de roche | Steinwolle: Platten, Matten, Rollen; nicht SIA-kontrolliert | Laine de roche: panneaux, matelas, rouleaux; non contrôlée par SIA | > 80–165 |  | 0.046 | 0.29 | 1030 | 1 | 1 |  | X |  |  | X
22 | 22.03 | Steinwolle | Laine de roche | Steinwolle: lose; nicht SIA-kontrolliert | Laine de roche: en vrac; non contrôlée par SIA | 30-100 |  | 0.05 | 0.29 | 1030 | 1 | 1 |  | X |  |  | X |  | an der Verwendungsstelle hergestellte Wärmedämmstoffe | isolation thermique exécutée in situ
23 | 23.01 | Glaswolle | Laine de verre | Glaswolle: Platten, Matten, Rollen; nicht SIA-kontrolliert | Laine de verre: panneaux, matelas, rouleaux; non contrôlée par SIA | 18-60 |  | 0.04 | 0.2861111 | 1030 | 1 | 1 |  | X |  |  | X
23 | 23.02 | Glaswolle | Laine de verre | Glaswolle: Platten, Matten, Rollen; nicht SIA-kontrolliert | Laine de verre: panneaux, matelas, rouleaux; non contrôlée par SIA | < 18 oder/ou > 60 |  | 0.044 | 0.29 | 1030 | 1 | 1 |  | X |  |  | X
23 | 23.03 | Glaswolle | Laine de verre | Glaswolle: lose; nicht SIA-kontrolliert | Laine de verre: en vrac; non contrôlée par SIA | 30-100 |  | 0.05 | 0.2861111 | 1030 | 1 | 1 |  | X |  |  | X |  | an der Verwendungsstelle hergestellte Wärmedämmstoffe | isolation thermique exécutée in situ
24 | 24.01 | Schaumglas | Verre cellulaire | Schaumglas: Platten; nicht SIA-kontrolliert | Verre cellulaire: panneaux; non contrôlé par SIA | 100-135 |  | 0.052 | 0.28 | 1000 | ∞ | ∞ |  | X |  |  | X
24 | 24.02 | Schaumglas | Verre cellulaire | Schaumglas: Platten; nicht SIA-kontrolliert | Verre cellulaire: panneaux; non contrôlé par SIA | > 135 |  | 0.056 | 0.28 | 1000 | ∞ | ∞ |  | X |  |  | X
41 | 41.01 | Schaumglas lose | Verre cellulaire en vrac | Schaumglas: lose, feuchtegeschützt, nicht SIA-kontrolliert | Verre cellulaire: en vrac, protégé contre l’humidité; non contrôlé par SIA | 250-450 |  | 0.1 | 0.28 | 1000 |  |  |  | X |  |  | X |  | an der Verwendungsstelle hergestellte Wärmedämmstoffe | isolation thermique exécutée in situ
41 | 41.02 | Schaumglas lose | Verre cellulaire en vrac | Schaumglas: lose, nicht feuchtegeschützt, nicht SIA-kontrolliert | Verre cellulaire: en vrac, non protégé contre l’humidité; non contrôlé par SIA | 250-450 |  | 0.13 | 0.28 | 1000 |  |  |  | X |  |  | X |  | an der Verwendungsstelle hergestellte Wärmedämmstoffe | isolation thermique exécutée in situ
25 | 25.01 | Perlit, Vermiculit: lose | Perlite, vermiculite: en vrac | Perlit, Vermiculit: lose; nicht SIA-kontrolliert | Perlite, vermiculite: en vrac; non controlé par SIA | 50-130 |  | 0.07 | 0.25 | 900 | 2 | 2 |  | X |  |  | X |  | an der Verwendungsstelle hergestellte Wärmedämmstoffe | isolation thermique exécutée in situ
25 | 25.02 | Perlit: Platten | Perlite: panneaux | Perlit: Platten; nicht SIA-kontrolliert | Perlite: panneaux; non controlé par SIA | 140-240 |  |  | 0.25 | 900 | 5 | 5 |  | X
47 | 47.01 | übrige mineralische Schüttdämmstoffe | autres matériaux isolants minérales en vrac | nicht SIA-kontrolliert | non controlé par SIA | 100-400 |  | 0.13 | [8 empty] | X
42 | 42.01 | Mineralschaumplatten | Panneaux de mousse minérale | nicht SIA-kontrolliert | non controlé par SIA | < 120 |  | 0.054 | [8 empty] | X
42 | 42.02 | Mineralschaumplatten | Panneaux de mousse minérale | nicht SIA-kontrolliert | non controlé par SIA | > 120 |  | 0.08 | [8 empty] | X
42 | 42.03 | Porenbetonstein | Éléments en béton cellulaire autoclavé |  |  | 550-600 |  | 0.16 | 0.28 | 1000 | 10 | 5 |  |  | X |  | X
42 | 42.04 | Porenbetonstein | Éléments en béton cellulaire autoclavé |  |  | 400-450 |  | 0.11 | 0.28 | 1000 | 10 | 5 |  |  | X |  | X
46 | 46.01 | Mikroporöse Dämmstoffe, nicht evakuiert | Isolants microporeux, non évacué | Kernmaterial Silica-Aerogel; nicht SIA-kontrolliert | Matériau: aérogel de silice; non controlé par SIA | 150-180 |  | 0,024 | [8 empty] | X
40 | 40.01 | Vakuum-Isolationspaneele (VIP) | Panneaux isolants sous vide (VIP) | Kernmaterial pyrogene Kieselsäure; nicht SIA-kontrolliert | Matériau: silice pyrogénée; non controlé par SIA | 150-180 |  | 0.014 | [8 empty] | X
26 | 26.01 | Polystyrol expandiert (EPS) | Polystyrène expansé (EPS) | Polystyrol expandiert (EPS); nicht SIA-kontrolliert | Polystyrène expansé (EPS); non contrôlé par SIA | 15-45 |  | 0.042 | 0.4 | 1450 | 60 | 60 |  | X |  |  | X
26 | 26.02 | Polystyrol expandiert (EPS) | Polystyrène expansé (EPS) | Polystyrol expandiert (EPS); nicht SIA-kontrolliert | Polystyrène expansé (EPS); non contrôlé par SIA | < 15 |  | 0.05 | 0.4 | 1450 | 60 | 60 |  | X |  |  | X
26 | 26.03 | Polystyrol expandiert (EPS) | Polystyrène expansé (EPS) | Polystyrol expandiert (EPS): graue Platten; nicht SIA-kontrolliert | Polystyrène expansé (EPS): panneaux gris; non contrôlé par SIA | 15-40 |  | 0.036 | 0.4 | 1450 | 60 | 60 |  | X |  |  | X
49 | 49.01 | Polystyrol expandiert (EPS), Granulat | Polystyrène expansé (EPS), granules | Polystyrol expandiert (EPS): lose; nicht SIA-kontrolliert | Polystyrène expansé (EPS): en vrac; non contrôlé par SIA | 10-30 |  | 0.05 | 0.39 | 1400 | 2 | 2 |  | X |  |  | X |  | an der Verwendungsstelle hergestellte Wärmedämmstoffe | isolation thermique exécutée in situ
44 | 44.01 | Polystyrolplatten (EPS), zementgebunden | Panneaux en polystyrène (EPS), liées au ciment
27 | 27.01 | Polystyrol extrudiert (XPS) | Polystyrène extrudé (XPS) | Polystyrol extrudiert (XPS); Platten; nicht SIA-kontrolliert | Polystyrène extrudé (XPS); panneaux; non contrôlé par SIA | 25-65 |  | 0.042 | 0.4 | 1450 | 150 | 150 |  | X |  |  | X
28 | 28.01 | Polyurethan (PUR) und Polyisocyanurat (PIR) | Polyuréthane (PUR) et polyisocyanurate (PIR) | PUR, PIR: Zellinhalt Pentan, diffusionsdicht; nicht SIA-kontrolliert | PUR, PIR, cellules contenant du pentane, étanche à la diffusion; non contrôlé par SIA | 28-55 |  | 0.026 | 0.39 | 1400 | 60 | 60 |  | X |  |  | X |  | Deckschichten gelten als diffusionsdicht, wenn sie beispielsweise auf metallischen Werkstoffen mit einer Dicke von mindesten 50 mm bestehen. | Les parements sont réputés étanches à la diffusion de gaz lorsqu’ils sont constitués, par exemple, de matériaux métalliques d’une épaisseur minimale de 50 mm.
28 | 28.02 | Polyurethan (PUR) und Polyisocyanurat (PIR) | Polyuréthane (PUR) et polyisocyanurate (PIR) | PUR, PIR: Zellinhalt Pentan, diffusionsoffen; nicht SIA-kontrolliert | PUR, PIR, cellules contenant du pentane, perméable à la diffusion; non contrôlé par SIA | 28-55 |  | 0.03 | 0.39 | 1400 | 60 | 60 |  | X |  |  | X |  | Deckschichten gelten als diffusionsdicht, wenn sie beispielsweise auf metallischen Werkstoffen mit einer Dicke von mindesten 50 mm bestehen. | Les parements sont réputés étanches à la diffusion de gaz lorsqu’ils sont constitués, par exemple, de matériaux métalliques d’une épaisseur minimale de 50 mm.
28 | 28.01 | Polyurethan (PUR) und Polyisocyanurat (PIR), Ortschaum | Polyuréthane (PUR) et polyisocyanurate (PIR), moussés in situ | PUR, PIR: Spritzschaum; nicht SIA-kontrolliert | PUR, PIR, mousse rigide injectée par projection; non contrôlé par SIA |  |  | 0.036 | [8 empty] | X |  | an der Verwendungsstelle hergestellte Wärmedämmstoffe | isolation thermique exécutée in situ
36 | 36.01 | Phenolharzschaum | Mousse de résine phénolique | Phenolharzschaum; nicht SIA-kontrolliert | Mousse phénolique; non contrôlé par SIA | 30-50 |  | 0.024 | 0.39 | 1400 | 50 | 50 |  | X |  |  | X
57 | 57.01 | Kunststofffaser | Fibres de plastique | Kunststofffaser (Matten, Vliese, Wolle); nicht SIA-kontrolliert | Fibres de plastique (matelas, nappe, laine); non controlé par SIA | 15-50 |  | 0.06 | [8 empty] | X
29 | 29.01 | Kork | Liège | Kork: Platten, Matten; nicht SIA-kontrolliert | Liège: panneaux, matelas; non contrôlé par SIA | 90-160 |  | 0.054 | 0.43 | 1560 | 10 | 5 |  | X |  |  | X
38 | 38.01 | Massivholz | Bois massif |  |  | 500 |  | 0.13 | 0.44 | 1600 | 50 | 20 | X | X
30 | 30.01 | Holzwolle-Dämmplatten (-Leichtbauplatten) | Panneaux (légers) en laine de bois | Holzwolle-Dämmplatten, mineralisiert; nicht SIA-kontrolliert | Panneaux en laine de bois; non contrôlé par SIA | 250-600 |  | 0.11 | 0.41 | 1470 | 5 | 3 |  | X |  |  | X
30 | 30.05 | Holzwolle-Dämmplatten | Panneaux en laine de bois | Deckschichten von Mehrschichtplatten 5 mm, nicht SIA-kontrolliert | Parements de panneaux multicouches 5 mm; non contrôlé par SIA | w |  | 0.15 | 0.41 | 1470 | 5 | 3 |  | X |  |  | X |  | Der Wärmedurchlasswiderstand von Mehrschicht-Holzwolledämmplatten ist als Summe der einzelnen Wärmedurchlasswiderstände zu berechnen. | La résistance thermique des panneaux isolants multicouches en laine de bois se calcule en additionnant les résistances thermiques des différentes couches.
30 | 30.06 | Holzwolle-Dämmplatten | Panneaux en laine de bois | Deckschichten von Mehrschichtplatten 7,5 mm, nicht SIA-kontrolliert | Parements de panneaux multicouches 7,5 mm; non contrôlé par SIA | w |  | 0.13 | 0.41 | 1470 | 5 | 3 |  | X |  |  | X |  | Der Wärmedurchlasswiderstand von Mehrschicht-Holzwolledämmplatten ist als Summe der einzelnen Wärmedurchlasswiderstände zu berechnen. | La résistance thermique des panneaux isolants multicouches en laine de bois se calcule en additionnant les résistances thermiques des différentes couches.
30 | 30.07 | Holzwolle-Dämmplatten | Panneaux en laine de bois | Deckschichten von Mehrschichtplatten 10 mm, nicht SIA-kontrolliert | Parements de panneaux multicouches 10 mm; non contrôlé par SIA | w |  | 0.11 | 0.41 | 1470 | 5 | 3 |  | X |  |  | X |  | Der Wärmedurchlasswiderstand von Mehrschicht-Holzwolledämmplatten ist als Summe der einzelnen Wärmedurchlasswiderstände zu berechnen. | La résistance thermique des panneaux isolants multicouches en laine de bois se calcule en additionnant les résistances thermiques des différentes couches.
31 | 31.01 | Holzfaserplatten | Panneaux de fibres de bois | Holzfaserplatten: nicht SIA-kontrolliert | Panneaux de fibres de bois; non contrôlé par SIA | 40-160 |  | 0.048 | 0.39 | 1400 | 5 | 3 |  | X |  |  | X
31 | 31.02 | Holzfaserplatten | Panneaux de fibres de bois | Holzfaserplatten: nicht SIA-kontrolliert | Panneaux de fibres de bois; non contrôlé par SIA | > 160 |  | 0.054 | 0.39 | 1400 | 5 | 3 |  | X |  |  | X
48 | 48.01 | Holzfasermatten | Matelas de fibres de bois | Holzfasermatten; nicht SIA-kontrolliert | Matelas de fibres de bois; non controlé par SIA | 35-80 |  | 0,046 | [8 empty] | X
48 | 48.02 | Holzfasern: lose | Fibres de bois: en vrac | Holzfasern: lose; nicht SIA-kontrolliert | Fibres de bois: en vrac; non controlé par SIA | 35-80 |  | 0,046 | [8 empty] | X |  | an der Verwendungsstelle hergestellte Wärmedämmstoffe | isolation thermique exécutée in situ
43 | 43.01 | Schüttung aus Holz-Hobelspänen | Copeaux en vrac
45 | 45.01 | Zelluloseplatten und -matten | Panneaux et matelas en fibres de cellulose | Zelluloseplatten und -matten; nicht SIA-kontrolliert | Panneaux et matelas en fibres de cellulose; non contrôlé par SIA | 50-80 |  | 0.044 |  |  | 0 | 0 |  |  |  |  | X
32 | 32.01 | Zellulose lose | Cellulose en vrac | Zellulose: lose; nicht SIA-kontrolliert | Cellulose: en vrac; non contrôlé par SIA | 30-70 |  | 0.042 | 0.44 | 1600 | 2 | 2 |  | X |  |  | X |  | an der Verwendungsstelle hergestellte Wärmedämmstoffe | isolation thermique exécutée in situ
33 | 33.01 | Dämmstoffe pflanzlichen Ursprungs | Matériaux isolants d'origine végétale | Flachs: Matten, Rollen; nicht SIA-kontrolliert | Lin: matelas, rouleaux; non contrôlé par SIA | 25-50 |  | 0.05 |  |  | 0 | 0 |  |  |  |  | X
33 | 33.02 | Dämmstoffe pflanzlichen Ursprungs | Matériaux isolants d'origine végétale | Gras: Matten, lose; nicht SIA-kontrolliert | Herbe: matelas, en vrac; non contrôlé par SIA | 35-80 |  | 0.05 |  |  | 0 | 0 |  |  |  |  | X |  | an der Verwendungsstelle hergestellte Wärmedämmstoffe | isolation thermique exécutée in situ
33 | 33.03 | Dämmstoffe pflanzlichen Ursprungs | Matériaux isolants d'origine végétale | Hanf: Matten, Rollen; nicht SIA-kontrolliert | Chanvre: matelas, rouleaux; non contrôlé par SIA | 25-50 |  | 0.05 |  |  | 0 | 0 |  |  |  |  | X
33 | 33.04 | Dämmstoffe pflanzlichen Ursprungs | Matériaux isolants d'origine végétale | Baumwolle: Matten, Rollen; nicht SIA-kontrolliert | Coton: matelas, rouleaux; non contrôlé par SIA | 20-60 |  | 0.05 |  |  | 0 | 0 |  |  |  |  | X
33 | 33.05 | Dämmstoffe pflanzlichen Ursprungs | Matériaux isolants d'origine végétale | übrige pflanzliche Dämmstoffe; nicht SIA-kontrolliert | autres matériaux isolants d'origine végétale; non contrôlé par SIA | 50-200 |  | 0.06 | [8 empty] | X
34 | 34.01 | Dämmstoffe tierischen Ursprungs | Matériaux isolants d'origine animale | Schafwolle: Matten, Rollen; nicht SIA-kontrolliert | Laine de mouton: matelas, rouleaux; non contrôlé par SIA | 20-60 |  | 0.044 |  |  | 0 | 0 |  |  |  |  | X
35 | 35.01 | Verbundplatten | Panneaux composites (multicouches)
54 | 54.01 | Reflektierende Dämmstoffe | Produits d'isolation réfléchissants
37 | 37.01 | Verputzte Aussenwärmedämm-Systeme | Systèmes d'isolation thermique extérieure, avec revêtement de crépi
55 | 55.01 | Wärmedämmputze | Crépis et enduits isolants |  |  | 450 |  | 0.14 | [7 empty] | X
55 | 55.02 | Wärmedämmputze | Crépis et enduits isolants |  |  | 300 |  | 0.08 | [7 empty] | X

## Stoffgruppen - Groupes mat.
ID | Bez_deutsch | Bez_franz | Bez_ital
0 | <alle> | <tous> | i_<alle>
1 | Asphalt | Asphalte | Asfalto
2 | Bitumen | Bitume | Bitume
3 | Beton | Béton | Calcestruzzo
4 | Fussbodenbeläge | Revêtements de sol | Rivestimento pavimento
5 | Gase | Gaz | Gas
6 | Glas | Verre | Vetro
7 | Wasser | Eau | Acqua
8 | Metalle | Métaux | Metalli
9 | Massive Kunststoffe | Plastiques, pleins | Materiale sintetico pieno
10 | Gummi | Caoutchouc | Gomma
11 | Dichtungsstoffe, Dichtungen und wärmetechnische Trennungen | Matériaux pour joints, étanchéité et coupure thermique | Materiale per guarnizioni e tagli termici
12 | Gips | Plâtre | Gesso
13 | Putze und Mörtel | Enduits, crépis, mortiers | Intonaco e malta
14 | Erdreich | Sols | Terreno
15 | Gestein | Pierre | Roccia
16 | Dachziegelsteine | Tuiles (toitures) | Tegola, coppo
17 | Platten | Tuiles (autres) | Pannelli, lastre
18 | Nutzholz | Bois | Legname da costruzione
19 | Holzwerkstoffe | Panneaux à base de bois | Pannelli e lastre a base di legno
20 | Mauerwerk unverputzt | Maçonneries, sans enduit ou crépi | Muratura non intonacata
21 | Luftschichten | Couches d'air | Strato d'aria
22 | Steinwolle | Laine de roche | Lana di roccia
23 | Glaswolle | Laine de verre | Lana di vetro
24 | Schaumglas | Verre cellulaire | Schiuma di vetro
25 | Perlit, Vermiculit | Perlite, vermiculite | Perlite, vemiculite
26 | Polystyrol expandiert (EPS) | Polystyrène expansé (EPS) | Polistirolo espanso (EPS)
27 | Polystyrol extrudiert (XPS) | Polystyrène extrudé (XPS) | Polistirolo estruso (XPS)
28 | Polyurethan (PUR) und Polyisocyanurat (PIR) | Polyuréthane (PUR) et polyisocyanurate (PIR) | Poliuretano (PUR) e polyisocyanurato (PIR)
29 | Kork | Liège | Sughero
30 | Holzwolle-Dämmplatten (Holzwolle-Leichtbauplatten) | Panneaux de laine de bois (Panneaux légers de laine de bois) | Pannelli di lana di legno (Pannelli leggeri di lana di legno)
31 | Holzfaserplatten | Panneaux de fibres de bois | Pannelli in fibra di legno
32 | Zellulose (lose) | Cellulose (en vrac) | Cellulosa (sfusa)
33 | Dämmstoffe pflanzlichen Ursprungs | Matériaux isolants d'origine végétale | Materiali isolanti d'origine vegetale
34 | Dämmstoffe tierischen Ursprungs | Matériaux isolants d'origine animale | Materiali isolanti d'origine animale
35 | Verbundplatten | Panneaux composites (multicouches) | Pannelli composti
36 | Phenolharzschaum | Mousse de résine phénolique | Schiuma di resina fenolica
37 | Verputzte Aussenwärmedämmsysteme | Systèmes d'isolation thermique extérieure, avec revêtement de crépi | Sistemi isolanti esterni intonacati
38 | Unterlagsboden, Estrich | Chape | Betoncino
39 | Luft | Air | Aria
40 | Vakuum-Isolationspaneele (VIP) | Panneaux isolants sous vide (PIV) | Pannelli isolanti sottovuoto (VIP)
41 | Schaumglas lose (Schotter) | Verre cellulaire concassé | Schiuma di vetro sfusa (frantumata)
42 | Porenbeton | Béton cellulaire | Calcestruzzo poroso / cellulare
43 | Schüttung aus Holz-Hobelspänen | Copeaux en vrac | Riempimento con trucioli di legno
44 | Polystyrolplatten, zementgebunden | Panneaux en polystyrène, liées au ciment | Pannelli in polistirolo, legati con cemento
45 | Zelluloseplatten | Panneaux en fibres de cellulose | Pannello di cellulosa
46 | Mikroporöse Dämmstoffe, nicht evakuiert | Isolants microporeux, non évacués | i_Mikroporöse Dämmstoffe, nicht evakuiert
47 | übrige mineralische Schüttdämmstoffe | autres matériaux isolants minérales en vrac | i_übrige mineralische Schüttdämmstoffe
48 | Holzfasern: Matten, lose | Fibres de bois: matelas, en vrac | Fibre di legno, stuoie, sfuse
49 | Polystyrol-Granulat (EPS) | Polystyrène granulé (EPS) | Polistirolo granulato
50 | Backstein | Brique de terre cuite | Mattone
51 | Leichtbackstein | Brique de terre cuite légère | Mattone leggero
52 | Porenbetonstein | Aggloméré de béton cellulaire | Mattone di calcestruzzo cellulare
53 | Massivholz | Bois massif | Legno massiccio
54 | Reflektierende Dämmstoffe | Produits d'isolation réfléchissants | i_Reflektierende Dämmstoffe
55 | Wärmedämmputze | Crépis et enduits isolants | Intonaco isolante
56 | In-situ-Wärmedämmungen, Ortschäume PUR/PIR | Isolants thermiques moussés in situ PUR/PIR
57 | Kunststofffaser (Matten, Vliese, Wolle) | Fibres de plastique (matelas, nappe, laine)
58 | Polyethylenschaum | Mousse de polyéthylène
59 | In-situ-Wärmedämmungen, eingeblasen | Isolants thermiques soufflés in situ
60 | Verbundwerkstoffe | Matériaux mixtes
61 | Basaltwolle | Laine de basalte
62 | Mineralschaumplatte | Panneau de mousse minérale
63 | Sandwichelement mit beidseitiger Metalldeckschicht | Panneau sandwich, double peau à parements métalliques
64 | Steinwolle lose | Laine de roche en vrac | Lana di roccia .....
65 | Glaswolle lose | Laine de verre en vrac | Lana di vetro .....

## Firmen- Entreprises
Firmen Nr | Hersteller | PLZ | Ort | Land | WWW-Adresse | Hersteller fr
1 | Gonon Isolation AG | 8226 | Schleitheim |  | www.gonon.ch | Gonon Isolation AG (SA)
2 | Flumroc AG | 8890 | Flums |  | www.flumroc.ch | Flumroc SA
4 | Saint-Gobain Isover AG | 1522 | Lucens |  | www.isover.ch | Saint-Gobain Isover SA
5 | puren gmbh | 88662 | Überlingen | DEUTSCHLAND | www.puren.com | puren gmbh
6 | Sika Schweiz AG | 6060 | Sarnen |  | www.sikadach.ch | Sika Schweiz AG
10 | isofloc AG | 9606 | Bütschwil |  | www.isofloc.ch | isofloc AG
11 | Sager AG | 5724 | Dürrenäsch |  | www.sager.ch | Sager SA
12 | ZZ Wancor AG | 8105 | Regensdorf |  | www.zzwancor.ch | ZZ Wancor AG
14 | Sarna-Granol AG | 6060 | Sarnen |  | www.sarna-granol.ch | Sarna-Granol SA
15 | Pittsburgh Corning (Schweiz) AG | 6343 | Rotkreuz |  | www.foamglas.ch | Pittsburgh Corning (Suisse) SA
16 | Jackon Insulation GmbH | 39619 | Arendsee | DEUTSCHLAND | www.jackon-insulation.com | Jackon Insulation GmbH
17 | swisspor AG | 6312 | Steinhausen |  | www.swisspor.ch | swisspor AG
32 | Homanit Building Materials GmbH & Co. KG | 6536 | Berga | DEUTSCHLAND | www.homatherm.com | Homanit Building Materials GmbH & Co. KG
38 | Abriso nv | 8570 | Anzegem | BELGIEN | www.abriso.com | Abriso nv
40 | Paul Bauder AG | 6403 | Küssnacht |  | www.bauder.ag | Paul Bauder AG
45 | BASF SE | 67056 | Ludwigshafen | DEUTSCHLAND | www.styrodur.com | BASF SE
49 | Austrotherm GmbH | 2754 | Waldegg / Wopfing | ÖSTERREICH | www.austrotherm.com | Austrotherm GmbH
52 | URSA Deutschland GmbH | 4158 | Leipzig | DEUTSCHLAND | www.ursa.de | URSA Deutschland GmbH
54 | Knauf Insulation GmbH | 4622 | Egerkingen |  | www.knaufinsulation.ch | Knauf Insulation GmbH
55 | Fixit AG | 5113 | Holderbank |  | www.fixit.ch
59 | Flatz GmbH | 6923 | Lauterach | ÖSTERREICH | www.flatz.com | Flatz GmbH
60 | Ediltec S.r.l. | 41124 | Modena | ITALIEN | www.ediltec.com | Ediltec S.r.l.
61 | Joma Dämmstoffwerk GmbH | 87752 | Holzgünz | DEUTSCHLAND | www.joma.de | Joma Dämmstoffwerk GmbH
62 | Kingspan Insulation BV | 4004 | LL Tiel | NIEDERLANDE | www.kingspan.com | Kingspan Insulation BV
63 | STEICO SE | 85622 | Feldkirchen | DEUTSCHLAND | www.steico.com | STEICO SE
67 | Caparol Farben AG | 8606 | Nänikon |  | www.caparol.ch | Caparol Farben AG
69 | MISAPOR AG | 7205 | Zizers |  | www.misapor.ch | MISAPOR AG
70 | Neofas AG | 8317 | Tagelswangen |  | www.neofas.ch | Neofas AG
71 | Vaku-Isotherm GmbH | 9669 | Frankenberg | DEUTSCHLAND | www.vaku-isotherm.de | Vaku-Isotherm GmbH
73 | URSA France SAS | 93160 | Noisy le grand | FRANCE | www.ursa.fr | URSA France SAS
74 | Biowert AG | 5001 | Aarau |  | www.biowert.com | Biowert AG
75 | Fibran d.o.o. | 8000 | Novo Mesto | SLOWENIEN | www.fibran.si | Fibran d.o.o.
76 | GUTEX Holzfaserplattenwerk | 79761 | Waldshut-Tiengen | DEUTSCHLAND | www.gutex.de | GUTEX Holzfaserplattenwerk
77 | Xella Porenbeton Schweiz AG | 8004 | Zürich |  | www.ytong.ch, www.xella.ch | Xella Porenbeton Schweiz AG
78 | Zellulosedämmstoffproduktion CPH GmbH & Co KG | 8230 | Hartberg | ÖSTERREICH | www.cph.at | Zellulosedämmstoffproduktion CPH GmbH & Co KG
85 | SAINT-GOBAIN ISOVER G+H AG | 67059 | Ludwigshafen | DEUTSCHLAND | www.isover.de | SAINT-GOBAIN ISOVER G+H AG
86 | Montana Bausysteme AG | 5612 | Villmergen |  | www.montana-ag.ch | Montana Systèmes de Construction SA
87 | Steinbacher Dämmstoff GmbH | 6383 | Erpfendorf | ÖSTERREICH | www.steinbacher.at | Steinbacher Dämmstoff GmbH
92 | Alther Bau Consulting GmbH | 8266 | Steckborn |  | www.alther-consult.ch
93 | Knauf Insulation GmbH | 4622 | Egerkingen |  | www.knaufinsulation.ch | Knauf Insulation GmbH
95 | Paroc GmbH | 20097 | Hamburg | DEUTSCHLAND | www.paroc.com | Paroc GmbH
96 | ZZ Wancor AG | 8105 | Regensdorf |  | www.zzwancor.ch | ZZ Wancor AG
98 | Gasser Ceramic Morandi Frères S.A. | 1562 | Corcelles-près-Payerne |  | www.gasserceramic.ch | Gasser Ceramic Morandi Frères S.A.
102 | Gasser Ceramic, Ziegelei Rapperswil | 3255 | Rapperswil BE |  | www.gasserceramic.ch | Gasser Ceramic, Ziegelei Rapperswil
111 | Glapor Werk Mitterteich GmbH | 95666 | Mitterteich | DEUTSCHLAND | www.glapor.de | Glapor Werk Mitterteich GmbH
113 | Holzwerk Gebr. Schneider GmbH | 88436 | Eberhardzell | DEUTSCHLAND | www.schneider-holz.com | Holzwerk Gebr. Schneider GmbH
116 | Keller AG Ziegeleien | 8422 | Pfungen |  | www.keller-ziegeleien.ch | Keller AG Ziegeleien
120 | Baufritz GmbH & Co. KG | 87746 | Erkheim | DEUTSCHLAND | www.baufritz.de | Baufritz GmbH & Co. KG
121 | Karl Bachl Kunststoffverarbeitung GmbH & Co. KG | 94133 | Röhrnbach | DEUTSCHLAND | www.bachl.de | Karl Bachl Kunststoffverarbeitung GmbH & Co. KG
134 | HOSPA GmbH | 79730 | Murg | DEUTSCHLAND | www.hospa.de | HOSPA GmbH
138 | Fibrolith Dämmstoffe GmbH | 56746 | Kempenich | DEUTSCHLAND | www.fibrolith.de | Fibrolith Dämmstoffe GmbH
140 | Euro-Production | 68220 | Hésingue | FRANCE | www.euro-production.fr | Euro-Production
143 | Deutsche Rockwool GmbH & Co. KG | 45966 | Gladbeck | DEUTSCHLAND | www.rockwool.de | Deutsche Rockwool GmbH & Co. KG
147 | ISOPOR Schweiz AG | 5612 | Villmergen |  | www.isopor.ch | ISOPOR Schweiz AG
148 | BASF Polyurethanes GmbH | 49448 | Lemförde | DEUTSCHLAND | www.basf.com | BASF Polyurethanes GmbH
149 | Hornbach Baumarkt AG | 76879 | Bornheim | DEUTSCHLAND | www.hornbach.com | Hornbach Baumarkt AG
151 | Fassa S.r.l. | 31027 | Spresiano (TV) | ITALIEN | www.fassabortolo.com | Fassa S.r.l.
152 | INSUNDLATION Gmbh | 6313 | Menzingen |  | www.insundlation.com | INSUNDLATION Gmbh
153 | Austroflex Rohr-Isoliersysteme GmbH | 9585 | Gödersdorf | ÖSTERREICH | www.austroflex.com | Austroflex Rohr-Isoliersysteme GmbH
154 | KNAUF | 68600 | Wolfgantzen | FRANCE | www.knauf.fr | KNAUF
155 | Unilin Insulation | 8792 | Desselgem | BELGIEN | www.unilininsulation.de | Unilin Insulation
156 | Polyplast s.r.l. | 64035 | Castilenti | ITALIEN | www.polyplastsrl.it | Polyplast s.r.l.
157 | Soprema s.r.l. | 24040 | Chignolo d'Isola | ITALIEN | www.soprema.it | Soprema s.r.l.
158 | Evonik Resource Efficiency GmbH | 63457 | Hanau | DEUTSCHLAND | www.calostat.de | Evonik Resource Efficiency GmbH
162 | GWS Connecting GmbH | 8942 | Oberrieden |  | www.gws-connecting.ch | GWS Connecting GmbH
164 | Knauf Insulation GmbH | 4622 | Egerkingen |  | www.knaufinsulation.ch | Knauf Insulation GmbH
165 | Winco Technologies | 22440 | Ploufragan | FRANCE | www.winco-tech.com | Winco Technologies
166 | Termolan srl | 42020 | Quattro Castella | ITALIEN | www.termolan.it | Termolan srl
167 | Icynene | 69400 | Villefranche sur Saône | FRANCE |  | Icynene
168 | Agitec AG | 8108 | Dällikon |  | www.agitec.ch | Agitec AG
169 | ACTIS SA | 11300 | Limoux | FRANCE | www.actis-isolation.com | ACTIS SA
170 | Beretta Malergeschäft AG | 6300 | Zug |  |  | Beretta Malergeschäft AG
171 | HB Import GmbH | 6210 | Sursee |  | www.hb-import.ch | HB Import GmbH
172 | Climasonic Produktions- und Vertriebsges. mbH | 5114 | Gömingl | ÖSTERREICH | www.climasonic.com | Climasonic Produktions- und Vertriebsges. mbH
174 | Peter Seppele Gesellschaft mbH | 9710 | Feistritz an der Drau | ÖSTERREICH | www.thermofloc.at | Peter Seppele Gesellschaft mbH
175 | Swiss Clean Energy Group AG | 3074 | Muri |  | www.swisscleanenergy.ch | Swiss Clean Energy Group AG
176 | Saint-Gobain Isover AG | 1522 | Lucens |  | www.isover.ch | Saint-Gobain Isover SA
177 | Arte e Mestieri snc | 33072 | Casarsa della Delizia | ITALIEN | www.tillica.ch | Arte e Mestieri snc
178 | Ravago Building Solutions GmbH | 6258 | Schkopau | DEUTSCHLAND | www.ravatherm.com/ch/de | Ravago Building Solutions GmbH
179 | IKO Insulations | 4791 | Klundert | NIEDERLANDE | www.enertherm.eu | IKO Insulations
180 | Holz100 Schweiz AG | 6422 | Steinen |  | www.holz100.ch | Holz100 Schweiz AG
181 | HIRSCH Porozell GmbH | 33378 | Rheda-Wiedenbrück | DEUTSCHLAND | www.hirsch-porozell.de | HIRSCH Porozell GmbH

## Quellen - Sources
ID | Bez
0 | <alle>
1 | andere / autres
2 | SN EN ISO 10456:2007, Tab. 3
3 | SN EN ISO 10456:2007, Tab. 4
4 | SN EN 1745:2012 Anh. A
5 | SN EN 12524:2000, Anh. NA.1
6 | Norm SIA 279:2018, Tab. 1
7 | Baustoffkennwerte / Matériaux de construction, www.sia.ch/register